## Corpus historique
Nom | Type | Datation | Provenance | Conservation | Types de brocarts | µXRF in situ | µXRD in situ | SEM-EDX | µFTIR | Raman | µDRX/XRF (ID21) | µDRX/XRF CT (BM2) | Ptychographie (SLS) | Autres études
Vierge de Pitié | Statue en bois polychromé | Vers 1480 | Eglise de Saint-Offenge-Dessus (73) | Musée Savoisien de Chambéry (73) | Brocarts locaux sur saint Jean | - | 2014-2015 H. Rousselière P. Walters (Rapport Pouyet 2015) | 2014-2015 (Rapport Pouyet 2015) | 2014-2015 (Rapport Pouyet 2015) |  | 2014-2015 (Rapport Pouyet 2015) | -
|  |  |  | Contact: Sophie Omère, Conservateur à la DRAC-Auvergne-Rhône-Alpes Lyon | Brocarts totaux sur sainte marie-Madeleine
Classé patrimoine national : 25/02/1952
Brocarts totaux
Mise au tombeau | Groupe statuaire en calcaire polychrome | Après 1496 | Commanderie Antonine de Chambéry (73) Crypte de l'église Saint Pierre de Lemenc | Même que provenance | Brocarts locaux sur saint Jean | - | - | 2014-2015 (Rapport Pouyet 2015) | 2014-2015 (Rapport Pouyet 2015) |  | - | - |  | 2011 (LRMH Rapport n°1303A en 2014)
Brocarts totaux sur la robe d'une sainte femme
| Brocarts totaux |  |  | Locaux
Marie Madeleine | Statue en bois de noyer polychromé | Fin XVe-début XVIe siècle | Leg Dallemagne en 1956 | Musée du Monastère Royal de Brou (Bourg-en-Bresse) | Brocarts locaux sur la robe et le manteau | - | 2014-2015 H. Rousselière P. Walters (Rapport Pouyet 2015) | 2014-2015 (Rapport Pouyet 2015) | 2014-2015 (Rapport Pouyet 2015) |  | 2014-2015 (Rapport Pouyet 2015) | -
Maitre de la Piéta des Antonins ?
Contact : Mme Magalie Briat–Philippe, Conservateur du Musée-Monastère Royale de Brou à Bourg en Bresse (01), FRANCE.
Vierge à l'enfant | Statue en calcaire polychrome | Fin XVe-début XVIe siècle | Le Bourget-du-Lac (73) | Déposée au Musée Savoisien de Chambéry (73) | Brocarts totaux sur la robe de la Vierge | 2014-2015 H. Rousselière P. Walters (Rapport Pouyet 2015) | - | 2014-2015 (Rapport Pouyet 2015) | 2014-2015 (Rapport Pouyet 2015) |  | 2014-2015 (Rapport Pouyet 2015) | - | Mars 2020 (Pinto 2021, p.)
Contact: Sophie Omère, Conservateur à la DRAC-Auvergne-Rhône-Alpes Lyon
Saint Roch | Statue en bois polychromé | Autour de 1500-1525 | Ancienne maladrerie de la Madeleine ou église Notre Dame de la Nativité, Barberaz (73) | Même que provenance | Brocarts locaux sur mateau (fond rouge ?) et brocarts totaux sur son pourpoint/surcot | 2014-2015 H. Rousselière P. Walters (Rapport Pouyet 2015) | 2014-2015 H. Rousselière P. Walters (Rapport Pouyet 2015) | 2014-2015 (Rapport Pouyet 2015) | 2014-2015 (Rapport Pouyet 2015) |  | 2014-2015 (Rapport Pouyet 2015) | -
Contact: Sophie Omère, Conservateur à la DRAC-Auvergne-Rhône-Alpes Lyon
Classé patrimoine national : 25/07/1958
Saint Jean l'Evangéliste | Statue en bois de noyer polychromé | Fin XVe-début XVIe siècle (1470-1493 ?) | Prieuré Saint-Maurice, Le Bourget-du-Lac (73) | Même que provenance | Brocarts sans doute totaux (?) dans les creux de la tunique | - | - | 2014-2015 (Rapport Pouyet 2015) | 2014-2015 (Rapport Pouyet 2015) |  | 2014-2015 (Rapport Pouyet 2015) | -
|  | Maitre de la Piéta des Antonins (?), Chambéry |  | Conservé dans la réserve du présbytère
Contact : Mr Philippe Raffaelli, Conservateur des AOA de la Savoie, Chambéry (73)
Vierge de Calvaire | Statue en bois polychrome |  | Eglise de Rossillon | Déposée aux Archives Departementales de l'Ain à Bourg-en-Bresse (01) | Brocarts totaux sur la robe et les manches de la Vierge | - | - | 2014-2015 (Rapport Pouyet 2015) | - |  | - | -
Contact : Mme Catherine Penez, CAOA de l’Ain, Bourg-en-Bresse, France
Evêque Claude | Statue en bois polychromé | XVe siècle | Eglise de Rossillon | Déposée aux Archives Departementales de l'Ain à Bourg-en-Bresse (01) | Brocarts locaux sur le manteau et totaux sur l'aube | - | - | 2014-2015 (Rapport Pouyet 2015) | - |  | - | -
|  |  |  | Contact : Mme Catherine Penez, CAOA de l’Ain, Bourg-en-Bresse, France |  |  |  | Pinto 2021 (p.) | Pinto 2021 (p.) | Pinto 2021 (p.)
Saint Jean Baptiste | Statue en bois (noyer ?) polychromé | 1500-1525 | Savoie occidentale, proviendrait d'une chapelle près de Aime | Déposée au Musée Savoisien de Chambéry (73) | Brocarts locaux à l'extérieur du manteau | - | - | 2018 (Rapport Thomas Guiblain) | 2018 (Rapport Thomas Guiblain) |  | - | -
Contact : Mr Sébastien Gosselin, Conservateur, Musée Savoisien de Chambéry
Vierge à l'enfant | Statue en bois de noyer polychromé | Fin XVe-début XVIe siècle | Sanctuaire de Myans (73) | Même que provenance | Brocarts locaux sur le manteau de la Vierge | - | - | 2016 (Rapport Thomas Guiblain) | 2016 (Rapport Thomas Guiblain) |  | - | -
Contact: Mme Sophie Omère, Conservateur à la DRAC-Auvergne-Rhône-Alpes Lyon, FRANCE
Monument historique : 09/04/1985
Vierge de Pitié | Statue en bois de noyer polychromé | Vers 1520 | Eglise Saint-Martin de Chamoux-sur-Gelon (73) | Même que provenance | Brocarts totaux sur la robe | - | - | 2017 (Rapport Thomas Guiblain) | 2017 (Rapport Thomas Guiblain) |  | - | -
|  | Atelier savoyard (massif des Bauges) |  | Mr Philippe Raffaelli, Conservateur des AOA de la Savoie, Chambéry
Monuments historiques : 15/05/2014
Saint Crépin | Statue en bois (noyer ?) polychromé | Premier quart du XVIe siècle | Chapelle de l’église Saint léger (Chambéry) | Déposée au Musée Savoisien de Chambéry (73) | Brocarts sur le bonnet et le fond | - | - | 2018 (Rapport Thomas Guiblain) | 2018 (Rapport Thomas Guiblain) |  | -
|  |  |  | Contact : Mr Sébastien Gosselin, Conservateur, Musée Savoisien de Chambéry |  |  |  | Pinto 2021 (p.) | Pinto 2021 (p.) | Pinto 2021 (p.)
Vierge parturiente | Groupe sculpté en calcaire polychrome | XIIIe siècle | Le Bourget-du-Lac (73) | Déposée au Musée Savoisien de Chambéry (73) | Brocarts locaux sur le drap | - | - | 2018 (Rapport Thomas Guiblain) | 2018 (Rapport Thomas Guiblain) |  | - | -
Contact : Sébastien Gosselin, Conservateur, Musée Savoisien de Chambéry
La Vision de Saint Hubert | Retable en bois polychromé | Dernier quart du XVe siècle | Ancienne église de Saint-Hélien de Duingt | Déposée au Musée du Château d'Annecy | Brocarts sur la tunique du saint | 2014-2015 H. Rousselière P. Walters (Rapport Pouyet 2015) | 2014-2015 H. Rousselière P. Walters (Rapport Pouyet 2015) | - | - |  | -
Contact : Sophie Marin –David Responsable des collections Beaux-Arts Musée Château, Annecy
Saint Jean l'Apôtre | Statue en bois polychromé | Fin XVe-début XVIe siècle |  | Collection privée d'Oulx (Val de Suse, Italie) | Brocarts locaux sur le manteau | - | - | 2020 (Pinto 2021, p.) | 2020 (Pinto 2021, p.) | 2020 (Pinto 2021, p.) | - | 2018 (Rapport Kergoulay 2019)
Vierge de pitié | Groupe sculpté en bois polychromé | Début du XVIe siècle | Leg de l'Académie Florimontane, Annecy | Coll L. Marès, Château de Montrottier, Lovagny (74) | Brocarts totaux sur la robe de sainte Marie-Madeleine | - | - | Fabre 2019 (Rapport en cours) | Fabre 2019 (Rapport en cours) |  | - | 2018 (Rapport Kergoulay 2019) | Mars 2020 (Pinto 2021, p.)
|  |  |  | Contact : Mme Sophie Omère, Conservateur à la DRAC-Auvergne-Rhône-Alpes Lyon, France | Brocarts locaux sur le manteau de saint Jean |  |  | 2020 (Pinto 2021, p.) | 2020 (Pinto 2021, p.) | 2020 (Pinto 2021, p.)
Brocart totaux sur la robe de la Vierge et locaux sur son manteau
Mise au tombeau | Peinture murale |  |  | Eglise de Saint-Jean de Maurienne | Brocarts totaux sur le fond de la peinture murale | 2019 | 2019
Vierge de calvaire |  |  | Eglise Saint-Martin de Chamoux-sur-Gelon (73) |  |  |  |  | 2019 | 2019

## Echantillons historiques
Œuvre | ID | Localisation | Type | Photos | Couches /Zones |  | Stratigraphie simplifiée | Remarques | µXRF in situ | µXRD in situ | MEB-EDX | FTIR | Raman | µDRX/XRF (ID21) | µDRX/XRF (ALS) | µDRX/XRF CT (BM2) | Ptychographie (SLS) | Restauration
Mise au tombeau, Lemenc | MAT 1.1 | Tunique saint Jean partie haute (local) | Section polie Grosse écaille mais très fragile |  |  | Couche préparation : bouche-pore (carbonate calcium, adhésif à base de colle animale, goethite), et au-dessous couche de cire | (Repeint blanc : bino) | Bouche-pore | - | - | Echantillon à repolir | 2014 (Rapport Pouyet 2015, p. 17) |  | - |  | -
(Feuille d'étain noire parcellaire : bino) (Feuille d'étain noire parcellaire : bino) Couche de préparation : bouche-pore
| MAT 3.1 | Tunique saint Jean au-dessus de l'avant bras (local) | Coupe fine Coupe épaisse |  | 1 | Dorure : Au, 2-3 µm | Dorure Mixtion |  | - | - | 2014 (Rapport Pouyet 2015, p. 19) | 2014 (Rapport Pouyet 2015, p. 19-20) |  | -
[5 empty] | 2 | Couche préparation dorure : orange, 30 µm (Pb, Si, Ca, Fe) | Feuille d'étain Masse du brocart grasse
[5 empty] | 3 | Feuille d'étain : noire, 50 µm, Sn, Pb, Cl | Deux couches de préparations
[5 empty] | 4 | Masse du brocart : blanche, 35 µm, matières organiques et traces de Pb
[5 empty] | 5 | Couche de préparation : jaune, 30 µm (Pb, Al, Fe, Cu, Ca, S, Cl, P, Mg : ocre + pigment à base de plomb)
[5 empty] | 6 | Couche de préparation : blanche, 10 µm (Pb, Fe, Cl, Si)
| MAT 4 | Robe de la sainte femme (total) | Coupe fine Coupe épaisse | Coupe fine | 1 | Dorure : Au, 2-3 µm | Dorure Mixtion Feuille d'étain Masse du brocart | // Prélèvement P2, n° coupes 10942 et 10943 (2011 Rapport LRMH) | - | - | 2014 (Rapport Pouyet 2015, p. 21) | 2014 (Rapport Pouyet 2015, p. 22) |  | - |  |  |  | 2011 (LRMH Rapport n°1303A en 2014, p. 11-12)
|  |  | Assez grosse écaille |  | 2 | Couche préparation dorure : orange, 20 µm (Pb, Ca, Si, Fe) | Couche de préparation | Dorure Mixtion (huile/protéine)
[5 empty] | 3 | Feuille d'étain : noire, 30 µm, Sn, Pb, Cl |  | Couche organique
[5 empty] | 4 | Masse du brocart : translucide, 40 µm, matières organiques, basse concentration Pb et Ca |  | Feuille étain Masse du brocart (cire) Couche prépa : ocre jaune
[5 empty] | 5 | Couche de préparation : jaune, 40 µm, couche de cire et couche de mordant au-dessus (Fe, Ca, Si, Pb probablement ocre + matériau gras type huile ou protéine) |  | (Fe2O3.3H2) + liant huile/colle protéinique
Sainte Marie-Madeleine, Brou | Analyses in situ | Zones vertes | Surface |  |  | SnO, plus ou moins SnO2, blanc de plomb et or. Pb, Sn, Ca, Fe, Cu, parfois Au. Pigment vert non cristallisé pour la teinte ? "Suredaite" dans un vert clair |  |  | 2014, Rousselière, Walter (Rapport Pouyet 2015, p. 24) | 2014, Rousselière, Walter (Rapport Pouyet 2015, p. 24) | - | - |  | -
| Analyses in situ | Zones rouges | Surface |  |  | Blanc de plomb, quartz, un peu de calcite et peut-être hématite (?). Beaucoup de Fe et pas Sn en XRF |  |  | 2014, Rousselière, Walter (Rapport Pouyet 2015, p. 24) | 2014, Rousselière, Walter (Rapport Pouyet 2015, p. 24) | - | - |  | -
| Analyses in situ | Zones marron (brocarts) | Surface |  |  | Au, Sn (et Pb, Fe, Ca…) |  |  | 2014, Rousselière, Walter (Rapport Pouyet 2015, p. 24) | 2014, Rousselière, Walter (Rapport Pouyet 2015, p. 24) | - | - |  | -
| Analyses in situ | Zones blanche | Surface |  |  | Beaucoup de calcium et de soufre (préparation à base de gypse ?) |  |  | 2014, Rousselière, Walter (Rapport Pouyet 2015, p. 24) | 2014, Rousselière, Walter (Rapport Pouyet 2015, p. 24) | - | - |  | -
d | BROU 2 | Bas de la robe (total) | Coupe épaisse |  | 1 | Vernis : transparente, 50 µm. | Vernis transparent Repeint rouge Couche d'encollage | Diffère du corpus : très fine couche étain (qq microns) | - | - | 2014 (Rapport Pouyet 2015, p. 35) | 2014 (Rapport Pouyet 2015, p. 35) |  | 2014 (Rapport Pouyet 2015, p. 36-38)
|  |  | Plaque n°2 |  | 2 | Repeint : rouge, 100 µm. Ocre + hématite, cérusite, hydrocérusite (Al, K, Fe, Pb, Si) | Dorure zwishgold (?) Feuille d'étain
[5 empty] | 2b | Couche préparation repeints : rouge/brune (Ca, Si, S, Fe, Al) | Masse du brocart | Zwishgold ?
[5 empty] | 3 | Dorure : 5 µm, Au, Ag, Cl. Feuille d'or avec fort pourcentage Ag (or parti/zwishgold?). Argent altéré : chlorure argent. Entre couche d'or et étain: possible coexistence entre Sn, Au et Ag.
[5 empty] | 4 | Feuille d'étain : brune, 15 µm. SnO (plus présent surface), SnO2.
[5 empty] | 5 | Masse du brocart : transparente (Si, P)
| BROU 4 | Revers du manteau (local ?) | Coupe épaisse |  | 1 | Repeint : blanche, 50 µm. Hydrocérusite, anglésite, cérusite, palmiérite, oxyde de plomb (Pb2O3, PbO2) | Repeint blanc Repeint bleu/vert Couche préparation repeints | Diffère corpus : très fine couche étain (qq microns) et or parti | - | - | 2014 (Rapport Pouyet 2015, p. 27) | 2014 (Rapport Pouyet 2015, p. 28-29) |  | 2014 (Rapport Pouyet 2015, p. 30-32)
|  |  | Plaque n°4 |  | 2 | Repeint : bleu/vert, 150µm. Hydrocérusite, anglésite, cérusite, palmiérite, riche en fer (Pb, S, Si, Fe). | Dorure zwishgold (?) Feuille d'étain Masse du brocart grasse
[5 empty] | 3 | Couche préparation repeints : hydrocérusite, cérusite, cabronate calcium, oxyde silicium (Fe, Ca, Si, S, Pb) |  | Dorure avec Ag : zwishgold ?
[5 empty] | 4 | Dorure : 2-3 µm, Au, Ag, Cl. Feuille d'or avec fort pourcentage Ag (or parti/zwishgold?). Proche de la couche d'étain |  | Attention : diagramme DRX étain pur souvent confondu avec celui de la cire
[5 empty] | 5 | Feuille d'étain : brune, 10 µm. SnO (plus présent surface/contact or), SnO2.
[5 empty] | 6 | Masse du brocart : transparente. Organique (cire peut-être mélangée avec de l'huile saponifiée)
Vierge de Pitié, Sainte-Offenge-Dessus | Analyses in situ | Zones marrons (brocarts) | Surface |  |  | Or, SnO, plus ou moins SnO2, "suredaite" (PbSnS3), anhydrite, un peu gypse, quartz (Pb, Ca, Fe, Au, Cu) |  |  | 2014, Rousselière, Walter (Rapport Pouyet 2015, p. 39) | 2014, Rousselière, Walter (Rapport Pouyet 2015, p. 39) | - | - |  | -
| Analyses in situ | Zones dorées | Surface |  |  | Anhydrite, "suredaite", un peu SnO/SnO2, gypse, quartz. Au par XFR |  |  | 2014, Rousselière, Walter (Rapport Pouyet 2015, p. 39) | 2014, Rousselière, Walter (Rapport Pouyet 2015, p. 39) | - | - |  | -
| Analyses in situ | Zones grises | Surface |  |  | Beaucoup d'anhydrite (un peu hypse, quartz) |  |  | 2014, Rousselière, Walter (Rapport Pouyet 2015, p. 39) | 2014, Rousselière, Walter (Rapport Pouyet 2015, p. 39) | - | - |  | -
| Analyses in situ | Zones blanche | Surface |  |  | Anhydrite, "suredaite", un peu SnO/SnO2, gypse, quartz, gypse. Proche zones dorées |  |  | 2014, Rousselière, Walter (Rapport Pouyet 2015, p. 39) | 2014, Rousselière, Walter (Rapport Pouyet 2015, p. 39) | - | - |  | -
| SO 1 | Robe sainte Marie-Madeleine (manche senestre) (totaux) | 5 fragments exploitables |  | 1 | Fe, S, Si, Ca | Deux couches de repeints ? | Seuls échantillons sans cire dans stratigraphie | - | - | - | - |  | 2015 (Rapport Pouyet 2015, p. 43)
[5 empty] | 2 | Cl, Pb, S | Dorure
[5 empty] | 3 | Dorure : Au + huile saponifiée (Au + Fe, Cl, Pb, S) | Feuille d'étain
[5 empty] | 4 | Feuille d'étain SnO, SnO2. Aucune différence de localisation
| SO 2.2 | Robe sainte Marie-Madeleine (sous genoux) (totaux) | Coupe fine Coupe épaisse |  | 1 | Première couche masse brocart : 30 µm. Couche aspect huileux // couche 2 mais avec plus de matériaux organiques | (Dorure, très peu : bino) | Seuls échantillons sans cire dans stratigraphie | - | - | 2015 (Rapport Pouyet 2015, p. 40) | - |  | -
|  |  | Petite écaille |  | 2 | Deuxième couche masse du brocart : orange, 100 µm. Couche organique, à base de plomb (minium, cérusite, litharge etc.), traces Cu (oxydes Cu comme siccatif) | Première couche masse du brocart Deuxième couche masse du brocart Couche de préparation gesso fino Couche de préparation gesso gruesso | Pas de feuilles métalliques
[5 empty] | 3 | Couche de préparation : blanche, 50 µm, gypse (CaSO4.nH2O), granulométrie plus fine (gesso fino) |  | Double remplissage brocart
[5 empty] | 4 | Couche de préparation : blanche, 100 µm, anhydrite (CaSO4), granulométrie importante (gesso gruesso)
| SO 4.1 | Robe sainte Marie-Madeleine (manche dextre) (totaux) | Coupe épaisse |  | 1 | Dorure : Au, Pb, Fe, Ca, P | Dorure Feuille d'étain Couche ocre + couche orga (masse ?) | Huile siccative : remplissage et adhésion brocart au support | - | - | 2014 (Rapport Pouyet 2015, p. 42) | 2014 (Rapport Pouyet 2015, p. 41)
[5 empty] | 2 | Feuille d'étain : 18 µm. Traces Pb |  | Seuls échantillons sans cire dans stratigraphie
[5 empty] | 3 | Couche ocre: principalement Pb, traces Cu, Au
[5 empty] | 4 | Couche organique: avec Pb et matériau gras type huile siccative
Pas de trace couche de préparation
Vierge à l'enfant, Le Bourget-du-Lac | Analyses in situ | Zones marrons (brocarts) | Surface |  |  | Sn, souvent Au. Pn, Ca, Fe, Cu, un peu mercure |  |  | 2014, Rousselière, Walter (Rapport Pouyet 2015, p. 45) | - | - | - |  | -
| Analyses in situ | Zone rouge | Surface |  |  | Plus de mercure, Ca, Pb, Fe, Cu |  |  | 2014, Rousselière, Walter (Rapport Pouyet 2015, p. 45) | - | - | - |  | -
| Analyses in situ | Zone blanche | Surface |  |  | Un peu de mercure mais peu de soufre (préparation à base de calcite ?) |  |  | 2014, Rousselière, Walter (Rapport Pouyet 2015, p. 45) | - | - | - |  | -
| Analyses in situ | Zone bleue | Surface |  |  | Beaucoup de cuivre, Pb, Ca, Fe, Ba (présence d'azurite ?) |  |  | 2014, Rousselière, Walter (Rapport Pouyet 2015, p. 45) | - | - | - |  | -
| VE 1.1 | Bas de la robe de la Vierge, à dextre (totaux) | Coupe épaisse |  | 1 | Dorure : Au, 2-3 µm | (Glaçis rouge : bino) Dorure | Epaisseur feuille d'étain : isole œuvre du corpus | - | - | 2014 (Rapport Pouyet 2015, p. 47) | 2014 (Rapport Pouyet 2015, p. 48) |  | - |  |  | Mars 2020 (Rapport Pinto 2021, p.)
[5 empty] | 2 | Couche préparation dorure : orange/rouge, 25 µm. A base d'ocre (?) (Si, Pb, Fe, Cu, Cl) | Mixtion Feuille d'étain
[5 empty] | 3 | Feuille d'étain : blanche, 50 µm. Traces de Pb | Masse du brocart grasse
[5 empty] | 4 | Masse du brocart : brun léger, 50 µm. Matière purement organique : une couche de cire recouverte d'une couche de mordant avec matériaux gras (type huile) et carboxylate de plomb et PbCO3 et CaC2O4 |  | Prélèvement lame FIB sur l'échantillon pour analyse en ptychographie
| VE 1.2 | Bas de la robe de la Vierge, à dextre (totaux) | Coupe épaisse |  | 1 | Dorure : Au, 2-3 µm. Recouverte de sels de calcium | Dorure + sels de calcium Mixtion Feuille d'étain | Seul cas où la feuille d'étain montre présence d'argent | - | - | 2014 (Rapport Pouyet 2015, p. 50) | - |  | 2014 (Rapport Pouyet 2015, p. 50)
[5 empty] | 2 | Couche préparation dorure : orange/rouge, 100 µm. Couche de mordant avec des pigments : carbonate de calcium, minium, hématite et chlorure potassium | Masse du brocart grasse (Couche de préparation : bino) | Epaisseur feuille d'étain : isole œuvre du corpus
[5 empty] | 3 | Feuille d'étain : blanche, 50 µm. Sn, Pb, Ag. SnO, SnO2 (plus présent dans la partie la basse de la feuille en contact avec masse du brocart)
[5 empty] | 4 | Masse du brocart : matière purement organique
| VE 2.1 | Bas de la robe de la Vierge (totaux) | Coupe épaisse |  | 1 | Brun clair : 50 µm, Fe, Ca, Si, Cl, Mg | Deux couches colorées (brun) Masse du brocart grasse ? | En bino : Repeint bleu > Or > Feuille d'étain > Masse du brocart > Couche de préparation | - | - | 2014 (Rapport Pouyet 2015, p. 52) | 2014 (Rapport Pouyet 2015, p. 53-54) |  | -
[5 empty] | 2 | Brun clair : 75 µm, Pb, Cl, Cu, Fe, Mg
[5 empty] | 3 | Rose claire : 75 µm, Pb, Si. Une couche de cire recouverte d'une couche de mordant présentant des matériaux gras (type huile) et des protéines, carboxylate de plomb, PbCO3 et SiO2 | Interprétation de la stratigraphie pose question. Regardez toute l'écaille
Saint Roch, Barberaz | Analyses in situ | Zones blanches et grises | Surface |  |  | Gypse, anhydrite (Ca, Fe, S, Pb, Cu…par XFR) |  |  | 2014, Rousselière, Walter (Rapport Pouyet 2015, p. 55) | 2014, Rousselière, Walter (Rapport Pouyet 2015, p. 55) | - | - |  | -
| Analyses in situ | Zone rouge | Surface |  |  | Cinabre (Fe, Pb, Hg, Cu par XRF) |  |  | 2014, Rousselière, Walter (Rapport Pouyet 2015, p. 55) | 2014, Rousselière, Walter (Rapport Pouyet 2015, p. 55) | - | - |  | -
| Analyses in situ | Zones noires | Surface |  |  | Diffraction assez médiocre pour les zones noires : un peu de gypse, romarchite, cassitérite (Fe, Pb, Ca, Sn, Cy, S en XRF) |  |  | 2014, Rousselière, Walter (Rapport Pouyet 2015, p. 55) | 2014, Rousselière, Walter (Rapport Pouyet 2015, p. 55) | - | - |  | -
| Analyses in situ | Zones dorées | Surface |  |  | Deux zones : la première Au, blanc de plomb, cacite et quartz; la seconde romarchite, cassitérite, caclite, hypse, plus proche compo zone noire ? |  |  | 2014, Rousselière, Walter (Rapport Pouyet 2015, p. 55) | 2014, Rousselière, Walter (Rapport Pouyet 2015, p. 55) | - | - |  | -
| Analyses in situ | "Grain bleu" | Surface |  |  | Surtout présence de blanc de plomb (avec Pb, Fe, Ca, Co, Ni, Cu par XRF) |  |  | 2014, Rousselière, Walter (Rapport Pouyet 2015, p. 55) | 2014, Rousselière, Walter (Rapport Pouyet 2015, p. 55) | - | - |  | -
| SR 1.1 | Manteau du saint (locaux sur fond rouge) | Coupe fine Coupe épaisse |  | 1 | Couche organique contenant matériaux à base de Ca. Aucune trace d'or identifiée | Couche organique (récente ?) Feuille d'étain | Pas de dorure | - | - | 2014 (Rapport Pouyet 2015, p. 60-61) | 2014 (Rapport Pouyet 2015, p. 61-62) |  | -
[5 empty] | 2 | Feuille d'étain : noire, 50 µm, Sn, Pb, Cl | Première masse du brocart (cire)
[5 empty] | 3 | Première masse brocart : cire pure | Deuxième masse du brocart (cire/huile saponifiée) | Double remplissage brocart
[5 empty] | 3 | Masse du brocart : blanche, 50-100 µm. Matières organiques et traces de Pb. Une couche d'un mélange cire/huile saponifiée. Présence de gypse | Couche de préparation Couche rouge vermillon Couche de préparation
[5 empty] | 4 | Couche de préparation: jaune, 50 µm. Ocre (Pb, Ca, Fe)
[5 empty] | 5 | Couche picturale : rouge, 20 µm, à base de cinabre (HgS)
[5 empty] | 6 | Couche de préparation : blanche, 20 µm, sulfate de calcium (Ca et S : gypse ?)
| SR 2.1 | Pourpoint/surcot du saint, bas, extérieur (totaux) | Coupe fine Coupe épaisse |  | 1 | Dorure : Au, Pb, 2-3 µm. Recouvert par matériaux à base Si, Cl, Ca | (Couche organique récente ?: bino) Dorure | Stratigraphie très complexe | - | - | 2014 (Rapport Pouyet 2015, p. 58) | - |  | 2014 (Rapport Pouyet 2015, p. 58-59)
[5 empty] | 2 | Couche préparation dorure (bol ?) : rouge, 80 µm. Gros grains à base de Pb. Hématite, gypse, calcite, anhydrite, Al2SiO4, céruse (PbCO3), FePO4.3H2O (S, Pb, Si, Al, Ca, Fe, Mn) | Couche préparation dorure (bol?) Deux couches intermédiaires Feuille d'étain Couche de préparation/masse ?
[5 empty] | 3 | Couche intermédiaire grise : 50 µm, Na, Ca, Mg, Al, Si, P, S, Cl, K | Couche de préparation
[5 empty] | 4 | Couche noire : 50 µm, Cu, Si, Pb, K, Ca
[5 empty] | 5 | Feuille d'étain : 20 µm. Traces Pb. SnO, SnO2, CaCO3. Pas de localisation
[5 empty] | 6 | Couche de préparation/masse du brocart ? : jaune, 50 µm (Fe, Pb, Si, Ca)
[5 empty] | 7 | Couche de préparation : blanche, 100 µm. Gypse, anhydrite, calcite
Saint Jean l'Evangéliste, Le Bourget-du-Lac | SJ 1 | Tunique sous manche dextre (sans doute totaux ?) | Coupe transverse |  | 1 | Couche picturale: bleu, 25 µm, pigment à base de cuivre (azurite). Recouvrant une couche de cire pure | Rehaut azurite Dorure Mixtion |  | - | - | 2014 (Rapport Pouyet 2015, p. 64) | 2014 (Rapport Pouyet 2015, p. 65-66) |  | 2014 (Rapport Pouyet 2015, p. 67-68)
|  |  | Grande écaille |  | 2 | Dorure : 1-2 µm. Au, Cu (CuCl2Cx) | Feuille d'étain
[5 empty] | 3 | Couche préparation dorure : orange/brune/rouge, 10 µm. Pb, Cl, Fe | Masse du brocart Couche de préparation
[5 empty] | 4 | Feuille d'étain : brune, 25 µm, Sn, Pb (faibles traces). SnO uniquement observé dans partie basse de la feulle (au contact adhésif dans couche de préparation), SnO2
[5 empty] | 5 | Masse du brocart : ocre, 50 µm. Liant organique cire
[5 empty] | 6 | Couche de préparation : ocre, 25 µm, gypse, anhydrite. Bande d'aborption des amides I, II, III (µFTIR) utilisation matériau protéinique pour coller brocart au support
| SJ 2 | Partie inférieure de la robe du saint côté dextre (sans doute totaux ?) | Coupe transverse |  | 1 | Dorure : 1-2 µm. Au | (Repeints bleus rouges jaunes : bino) |  | - | - | 2014 (Rapport Pouyet 2015, p. 69) | - |  | -
[5 empty] | 2 | Couche préparation dorure : orange/brune/rouge, 10-50 µm. Pb, Ca, Cl | Dorure Mixtion
[5 empty] | 3 | Feuille d'étain : grise, 25 µm. Sn, Cl | Feuille d'étain
[5 empty] | 4 | Masse du brocart : ocre, 50 µm. Pb, Cl, Ca, Si | Masse du brocart (maigre ?)
[5 empty] | 5 | Couche de préparation : brun léger, 75 µm. Gesso ? Gypse (Ca, S) | Deux couches de préparation (gesso ?)
[5 empty] | 6 | Couche de préparation : brune, 50 µm. Gesso ? Ocre ? (Ca, S, Cl, K)
Vierge de calvaire, Rossillon | ROV1 | Partie inférieure de la robe de la Vierge (totaux) | Plus d'échantillon |  |  | l |  |  | - | - | - | - |  | - |  | -
| ROV2 | Sous la manche de la Vierge (totaux) | Coupe transverse |  | 1 | Dorure (?) : 2-3 µm. Surface enrichie en P, une feuille métallique semble présente sur le coin droite de l'image électronique | Dorure (?) Masse du brocart grasse Couche de préparation fine ? | Pas d'étain et doute sur la dorure | - | - | 2015 (Rapport Pouyet 2015, p. 74) | 2014 (Rapport Pouyet 2015, p. 74) Sans spectres |  | -
|  |  | Grosse écaille complète |  | 2 | Masse du brocart : orange, 100 µm. Huile saponifiée (Si, Cl, Ca, Fe, Pb) | Couche de préparation
[5 empty] | 3 | Couche de préparation/couche picturale : blanche, 25 µm. Mélange sulfate de calcium et blanc de plomb (Ca, S, Pb)
[5 empty] | 4 | Couche de préparation : blanche/grise, 50 µm. Sulfate de calcium (Ca, S)
| ROV2-MP | Sous la manche de la Vierge (totaux) | Micro-prélèvement |  |  | Feuille d'étain : romarchite (SnO), surédaite (PbSnS3) |  | Résultats décrits dans Rapport Kergoulay 2019 | - | - | - | - |  | - |  | 2018 (Rapport Kergoulay 2019)
Masse du brocart : huile saponifiée et cire
Couche de préparation : anhydrite (CaSO4) et gypse (CaSO4.2H2O)
Evêque Claude, Rossillon | ROE3 | Partie inférieure du manteau de l'évêque (local) | Coupe transverse |  | 1 | Dorure : 2-3 µm. Au avec fort ratio en Ag (alliage ou zwishgold ?) | Dorure zwishgold ? Feuille d'étain Couche picturale / masse ? | Dorure avec Ag : zwishgold ? | - | - | 2015 (Rapport Pouyet 2015, p. 76) | - |  | -
|  |  | Grosse écaille complète |  | 2 | Feuille d'étain : grise, 20 µm.
[5 empty] | 3 | Couche orangée : 60 µm. Al, Si, S, Cl, K, Ca, Pb
| ROE3-MP | Partie inférieure du manteau de l'évêque (local) | Micro-prélèvement |  |  | Dorure : Au |  | Résultats décrits dans Rapport Kergoulay 2019 | - | - | - | - |  | - |  | 2018 (Rapport Kergoulay 2019)
Feuille d'étain : romarchite (SnO), cassiterite (SnO2) surédaite (PbSnS3)
Couche de préparation : gypse
| /3+ |  | Section transverse sur le micro-prélèvement ROE3-MP |  |  | Couche noire sur ou sous l’or ? Encollage de l’or ou vernis ? : visible optiquement mais pas sur la coupe transverse, spectre FTIR cohérent avec celui d’une huile (C=O 1736 cm-1) | Glacis rouge Dorure Mixtion Feuille d'étain Première masse du brocart Deuxième masse du brocart (chargée) | Dorure avec Ag : zwishgold ?
[5 empty] | 7 | Glacis rouge : visible optiquement sur l’or, analysé en FTIR, liant de nature protéinique probablement de type colle de peau | Couche colorée rouge | Zone de soulèvement de l'étain visible sur l'image MEB
[5 empty] | 6 | Dorure (600-900 nm) : or parti ou alliage or-argent. Possible grain de sulfure d’argent |  | Double remplissage brocart
[5 empty] | 5 | Mixtion : orange. Couche organique
[5 empty] | 4 | Feuille d’étain : (13-20 µm) étain oxydé avec présence de romarchite (SnO). Différence de composition entre la surface (SnO) et la profondeur de la feuille (présence de S, Pb, Cl, Mg, Ca)
[5 empty] | 3 | Première couche de masse du brocart : (⁓ 50 µm) brun. Spectre FTIR très bruité pouvant correspondre à une huile ou à une cire
[5 empty] | 2 | Deuxième masse du brocart : (⁓ 100 µm) orange. Possiblement huile saponifiée fortement chargée en grains de pigments (blanc de plomb, vermillon) et de minéraux (goethite, quartz)
[5 empty] | 1 | Couche colorée rouge : spectre FTIR cohérent avec l’usage d’un liant protéinique de type colle de peau
| ROE4 |  | Coupe transverse |  | 1 | Couche orange : 30-40 µm. Al, Si, Ca, Fe, Pb | Couche Dorure | Pas de feuille d'étain --> brocart ou or froid ? | - | - | 2015 (Rapport Pouyet 2015, p. 77) | - |  | -
|  |  | Belle écaille a priori sans Sn |  | 2 | Dorure : 2-3 µm. Au. Directement appliqué sur la préparation | Couche de préparation
[5 empty] | 3 | Couche de préparation : blanche, 100 µm. Sulfate de calcium (Ca, S)
Saint Jean Baptiste, Aime | S2018-37B | Extérieur du manteau (locaux) | Coupe transverse |  | 8 | Couche picturale : rouge vif. Rouge vermillon mélangé à du rouge carmin. Cette laque est préparée en faisant bouillir des cochenilles avec de l’Alun (Aluminium très bien détecté dans les grains rouges) (Hg, S (Al, S). On y ajoute ensuite du blanc d’œuf (bandes amides I et II vers 1650 et 1540 cm-1). | Repeint rouge Couche d'encollage | Dorure avec Ag : zwishgold ? |  |  | 2018 (Rapport Guiblain 2018-02-12, p.11) | 2018 (Rapport Guiblain 2018-02-12, p.11) |  |  | 2018 (C. Dejoie) |  |  | 2018 (Rapport Champdavoine 2018-046, p.10-11 et 15)
[5 empty] | 7 | Couche d'encollage : brun. Couche principalement organique constituée d’un encollage et d’une couche de terre dans un liant de type huile de lin (Al, Si, Ca, K, Fe) | Dorure zwishgold ? Mixtion Feuille d'étain Masse du brocart | Brocarts collés sur la couche rouge du manteau
[5 empty] | 6 | Dorure : feuille d'or contenant des traces d'argent (Au, Ag) | Sous-couche colorée (manteau) Couche de préparation
[5 empty] | 5 | Mixtion : aucune info
[5 empty] | 4 | Feuille étain
[5 empty] | 3 | Masse du brocart : brun. Pour Guiblain soit un mélange d’une huile saponifiée et/ou une résine végétale avec un liant maigre de type colle animale. Après revérification des spectres : plutôt mélange huile saponifiée et liant protéinique de type colle de peau
[5 empty] | 2 | Couche picturale : rouge vif. Rouge vermillon (HgS)
| S2018-37A |  | Coupe transverse |  | 1 | Couche de préparation : blanc/beige, à base de sulfate de calcium bi hydraté ou gypse (CaSO4.2H2O) (Ca, S), liant de type colle animale (proétines avec pic des amides I et II vers 1650 et 1540 cm-1) |  |  |  |  | 2018 (Rapport Guiblain 2018-02-12, p.11) | 2018 (Rapport Guiblain 2018-02-12, p.11) | [5 empty] | 2018 (Rapport Champdavoine 2018-046, p.10-11 et 15)
| S2018-37-MP | Extérieur du manteau (locaux) | Micro-prélèvement |  |  | Dorure : Ag, Au zwishgold ? | Dorure zwishgold ? Feuille d'étain | Résultats décrits dans Rapport Kergoulay 2019 | - | - | - | - |  | - |  | 2018 (Rapport Kergoulay 2019)
[6 empty] | Feuille d'étain : SnO (romarchite), SnO2 (cassiterite) | Masse du brocart Couche de préparation
Masse du brocart : huile et liant de type proétinique
Couche de préparation : sulfate de calcium (Ca, S)
| 37+ |  | Section transverse sur le micro-prélèvement S2018-37-MP
Vierge à l'enfant, Myans | S2016-64 (n°9a) |  | Coupe transverse |  | 9 | Couche picturale : bleu fin. Blanc de plomb avec outremer 3Na2O·3Al2O3·6SiO2·2Na2S (Pb, Na, Al, Si, S, Ca) et liant lipidique (huile de lin) | Deux repeints bleus Couche d'encollage | Pas de dorure |  |  | 2016 (Rapport Guiblain 2016-11-17, p.13) | 2016 (Rapport Guiblain 2016-11-17, p.13) |  |  | Mars 2018 (C. Dejoie) |  |  | 2017 (Rapport Champdavoine 2017-212, p. 20-22 et 37)
[5 empty] | 8 | Couche picturale : bleu à gros grains. Blanc de plomb avec bleu de Prusse (Pb, Al, Si, Fe) | Feuille d'étain chamboulée Masse du brocart grasse | Brocart collé sur la couche bleue du manteau
|  | Manteau de la Vierge (locaux sur le manteau bleu) |  |  | 7 | Couche d'encollage : blanc sale. Préparation aux carbonates de calcium contenant trace de terre et liant de type colle animale (Ca (Mg, Al, Si, Fe)) | Couche rouge Couche picturale bleue (manteau) Couche d'encollage pour l'azurite Couche de préparation
[5 empty] | 6 | Feuille d'étain : gris. Très chamboulé
[5 empty] | 5 | Masse du brocart : brun. Cire d'abeille et huile de type huile de lin
| S2016-64 (n°9b) |  | Coupe transverse |  | 4 | Couche : rouge. Terre riche en fer de type ocre rouge contenant des traces de carbonate de calcium + blanc de plomb + liant |  | Pour couche rouge cf. "imprimatura" dans Rodriguez et al. 2017 |  |  | 2016 (Rapport Guiblain 2016-11-17, p.13) | 2016 (Rapport Guiblain 2016-11-17, p.13) |  |  | Mars 2018 (C. Dejoie) |  |  | 2017 (Rapport Champdavoine 2017-212, p. 20-22 et 37)
[5 empty] | 3 | Couche picturale : bleu. Bleu azurite (Cu3(CO3)2(OH)2) et liant de type colle animale (S, Ca, Al, Si, Fe + Cu)
[5 empty] | 2 | Couche d'encollage : brun/noir. Mélange de sulfate de calcium et d’une terre de type ocre (S, Ca, Al, Si). Contient également quelques grains de vermillon (HgS).
[5 empty] | 1 | Couche de préparation : blanc. Sulfate de calcium (Ca, S), liant riche en protéine (type colle animale)
| S2016-65 (n°10) | Manteau de la Vierge (locaux sur le manteau bleu) | Coupe transverse |  | 6 | Couche picturale : bleu fin. Blanc de plomb avec outremer 3Na2O·3Al2O3·6SiO2·2Na2S (Pb, Na, Al, Si, S, Ca) et liant lipidique (huile de lin) | Deux repeints bleus Couche d'encollage ? | Pas de feuilles métalliques (Sn, Au) |  |  | 2016 (Rapport Guiblain 2016-11-17, p.14) | 2016 (Rapport Guiblain 2016-11-17, p.14) | [5 empty] | 2017 (Rapport Champdavoine 2017-212, p. 20-22 et 37)
[5 empty] | 5 | Couche picturale : bleu à gros grains. Blanc de plomb avec bleu de Prusse (Pb, Al, Si, Fe) | Couche picturale bleue (manteau) Couche d'encollage pour l'azurite | Brocart collé sur la couche bleue du manteau
[5 empty] | 4 | Couche d'encollage ? : blanc sale. Carbonates de calcium contenant trace de terre (Ca (Mg, Al, Si, Fe)) | Couche de préparation
[5 empty] | 3 | Couche picturale : bleu. Bleu azurite (Cu3(CO3)2(OH)2) et liant de type colle animale
[5 empty] | 2 | Couche d'encollage : brun/noir. Mélange de sulfate de calcium et d’une terre de type ocre (S, Ca, Al, Si). Contient également quelques grains de vermillon (HgS). Liant riche en protéine de type colle animale
[5 empty] | 1 | Couche de préparation : blanc. Sulfate de calcium (Ca, S), liant riche en protéine (type colle animale)
| S2016-66 (n°11) | Manteau de la Vierge (locaux) | Coupe transverse |  | 6 | Couche picturale : bleu fin. Blanc de plomb avec outremer 3Na2O·3Al2O3·6SiO2·2Na2S (Pb, Na, Al, Si, S, Ca) et liant lipidique (huile de lin) | Deux repeints bleus Couche d'encollage ? | Pas de feuilles métalliques (Sn, Au) |  |  | 2016 (Rapport Guiblain 2016-11-17, p.15) | 2016 (Rapport Guiblain 2016-11-17, p.15) | [5 empty] | 2017 (Rapport Champdavoine 2017-212, p. 20-22 et 37)
[5 empty] | 5 | Couche picturale : bleu à gros grains. Blanc de plomb avec bleu de Prusse (Pb, Al, Si, Fe) | Couche picturale bleue (manteau) Couche d'encollage pour l'azurite
[5 empty] | 4 | Couche d'encollage ? : blanc sale. Carbonates de calcium contenant trace de terre (Ca (Mg, Al, Si, Fe)) | Couche de préparation
[5 empty] | 3 | Couche picturale : bleu. Bleu azurite (Cu3(CO3)2(OH)2) et liant de type colle animale
[5 empty] | 2 | Couche picturale/encollage ? : brun/noir. Mélange de sulfate de calcium et d’une terre de type ocre (S, Ca, Al, Si). Contient également quelques grains de vermillon (HgS).
[5 empty] | 1 | Couche de préparation : blanc. Sulfate de calcium (Ca, S), liant riche en protéine (type colle animale)
| S2016-72 (n°17) | Manteau de la Vierge (locaux) | Coupe transverse |  | 7 | Dorure : Au | Dorure Mixtion Feuille d'étain | Pour couche rouge cf. "imprimatura" dans Rodriguez et al. 2017 |  |  | 2016 (Rapport Guiblain 2016-11-17, p.18) | 2016 (Rapport Guiblain 2016-11-17, p.18) | [5 empty] | 2017 (Rapport Champdavoine 2017-212, p. 20-22 et 37)
[5 empty] | 6 | Mixtion : Pb | Masse du brocart grasse
[5 empty] | 5 | Feuille d'étain : gris, 20 µm | Couche rouge
[5 empty] | 4 | Masse du brocart : brun. Cire d'abeille et huile de type huile de lin | Couche picturale/encollage ? Couche picturale ? Rouge
[5 empty] | 3 | Couche : rouge. Terre riche en fer de type ocre rouge contenant des traces de carbonate de calcium et blanc de plomb.
[5 empty] | 2 | Couche picturale/encollage ? : brun/noir. Mélange de sulfate de calcium et d’une terre de type ocre (S, Ca, Al, Si). Contient également quelques grains de vermillon (HgS).
[5 empty] | 1 | Couche picturale ? : rouge. Ocre rouge (Fe, Al, Si (S, K, Ca)) dans un liant identifié comme de la résine végétale (type gomme arabique).
| S2016-72-MP | Manteau de la Vierge (locaux) | Micro-prélèvement |  |  |  |  | Résultats décrits dans Rapport Kergoulay 2019 | - | - | - | - |  | - |  | 2018 (Rapport Kergoulay 2019)
r | S2017-22 (n°3) | Robe | Coupe transverse |  | 8 | Couche picturale : rouge vif. Rouge Vermillon (Hg, S) | Quatre repeints (rouge vif, fuschia, blanc, rouge brique) | Suspicion de brocarts |  |  | 2017 (Rapport Guiblain 2017-06-20, p.6-7) | 2017 (Rapport Guiblain 2017-06-20, p.6-7) | [5 empty] | 2017 (Rapport Lelong 2017-138, p. 20)
[5 empty] | 7 | Couche picturale : fuschia. Blanc de plomb et huile. La nature du pigment fuchsia reste indéterminée. | Vernis Feuille d'étain Masse du brocart ? | Pas de dorure
[5 empty] | 6 | Couche blanc/gris : blanc de plomb (Pb) | Couche de préparation
[5 empty] | 5 | Couche picturale : rouge brique. Blanc de plomb contenant un oxyde de fer (Pb, Fe). Liant de nature lipidique.
[5 empty] | 4 | Couche picturale : rouge vif. Fine couche de rouge vermillon (HgS), assez lacunaire.
[5 empty] | 3 | Vernis : marron/noir. Couche organique identifiée à un vernis végétal de type colophane chargé en pigment noir (noir de carbone?).
[5 empty] | 2 | Feuille d'étain : gris
[5 empty] | 1 | Couche : rouge. Couche organique identifiée à une huile saponifiée, chargée en vermillon (Hg, S).
[5 empty] | 0 | Couche de préparation : blanc sale. Sulfate de calcium (Ca, S) dans un liant protéique (type colle de peau). (Couche absente de ce prélèvement mais bien identifiée et analysée.)
Saint-Crépin, Chambéry | S2018-47A et B | Fond du panneau | Coupe transverse |  | 5 | Couche : gris/bleuté. Carbonate de calcium (Ca) | Repeint | Pas de dorure (mais paillette d'or posée sur l'étain observée par bino) |  |  | 2018 (Rapport Guiblain 2018-02-16, p.11) | 2018 (Rapport Guiblain 2018-02-16, p.11) |  |  | Mars 2018 (C. Dejoie) |  |  | 2018 (Rapport Champdavoine 2018-047, p.18-19)
[5 empty] | 4 | Couche : brun/noir. Cire d’abeille ou végétale | Couche organique Feuille d'étain
[5 empty] | 3 | Feuille d'étain : gris | Masse du brocart grasse
[5 empty] | 2 | Masse du brocart : orangé. Huile saponifiée, terre riche en oxydes de fer et des sels siccatifs à base de plomb (Al, Si, Fe, Mg, Ca, Pb, Sn). Phosphore dans certains grains | Couche de préparation
[5 empty] | 1 | Couche préparation : blanc/beige. Sulfate de calcium (Ca, S)
| S2018-47Bis | Fond du panneau | Coupe transverse |  | 4 | Couche picturale : bleu. Bleu de smalt identifié par la forte teneur (K, Si) et large et intense pic des liaisons Si-O-Si vers 1000-1100 cm-1. Traces de carbonate de calcium (Ca). | Repeint bleu Couche de préparation repeint | Pas de dorure (mais paillette d'or posée sur l'étain observée par bino) |  |  | 2018 (Rapport Guiblain 2018-02-16, p.12) | 2018 (Rapport Guiblain 2018-02-16, p.12) | [5 empty] | 2018 (Rapport Champdavoine 2018-047, p.18-19)
[5 empty] | 3 | Couche : gris clair. Carbonate de calcium | Feuille d'étain
[5 empty] | 2 | Feuille d'étain : gris. Fortement dégradée | Masse du brocart grasse
[5 empty] | 1 | Masse du brocart : orangé. Huile saponifiée, présence de cire possible (finesse et intensité des pics des C-H vers 2900 cm-1) (Al, Si, Fe, Mg, Ca, Pb, Sn)
| S2018-50 | Bonnet | Coupe transverse |  | 12 | Couche picturale : rouge vif. Rouge vermillon (Hg, S) et carbonate de calcium (Ca) dans de l’huile | Quatre repeints (rouge vif, rouge grenat, orangée, rouge vermillon) Deux couches intermédiaires | Pas de dorure |  |  | 2018 (Rapport Thomas Guiblain, p.15) | 2018 (Rapport Thomas Guiblain, p.15) |  |  | Mars 2018 (C. Dejoie) |  |  | 2018 (Rapport Champdavoine 2018-047, p.18-19)
[5 empty] | 11 | Couche picturale : rouge grenat. Blanc de plomb et un oxyde de fer (Pb, Fe). Quelques grains de rouge vermillon | Glaçis rouge vif Encollage? Feuille d'étain
[5 empty] | 10 | Couche : orangée. Couche principalement organique contenant probablement du minium | Masse du brocart Couche colorée Couche de préparation
[5 empty] | 9 | Couche picturale : Rouge vermillon (Hg, S) et liant à l’œuf probable
[5 empty] | 8 | Couche : vert/gris. Blanc de plomb riche en cérusite, quelques grains jaune/orange contenant Sn, quelques grains (probablement de noir de carbone). Liant de type huile (pic des vibrations C=O vers 1730-1735 cm-1).
[5 empty] | 7 | Couche : brun/rouge. Couche principalement organique (Ca, S, Al, Si)
[5 empty] | 6 | Glaçis : rouge vif. Rouge vermillon (Hg, S)
[5 empty] | 5 | Encollage ? : aucune information
[5 empty] | 4 | Feuille d'étain : gris oxydé avec la présence de romachite
[5 empty] | 3 | Masse du brocart : brun. Pas de cire, mais marqueurs des protéines et/ou une résine végétale.
[5 empty] | 2 | Couche colorée d'encollage : rouge vermillon et terre de type ocre (Hg, S (Al, Si, K, Ca, Mg)). Liant de type résine végétale possible.
[5 empty] | 1 | Couche de préparation : sulfate de calcium bi hydraté ou gypse (Ca, S). Liant : protéine, matériaux lipidiques (oeuf ? Colle animale + autre matériau ?)
| S2018-50-MP | Bonnet | Micro-prélèvement |  |  | Feuille d'étain : SnO (romarchite) |  | Résultats décrits dans Rapport Kergoulay 2019 | - | - | - | - |  | - |  | 2018 (Rapport Kergoulay 2019)
[6 empty] | Masse du brocart : huile saponifiée | Repeint rouge vif
[6 empty] | Couche de préparation : anhydrite (CaSO4) et gypse (CaSO4.2H2O) | Repeint rouge grenat Repeint orangé Repeint rouge vif Repeint/vernis ? marron Repeint rouge grenat Repeint vert-gris Repeint rouge-brun
| 50+ |  | Section transverse sur le micro-prélèvement S2018-50-MP |  | 12 | Repeint rouge vif : blanc de plomb et un colorant rouge | Glacis rouge Encollage ? Feuille d'étain Masse du brocart Couche colorée rouge
[5 empty] | 11 | Repeint rouge grenat : (~ 25 µm) grains de rouge vermillon | Couche de préparation
[5 empty] | 10 | Repeint orangé (~ 70 µm) : grains de minium (Pb3O4) dans un liant qui correspond à de l’huile saponifiée
[5 empty] | 9 | Repeint rouge vif : grains de rouge vermillon
[5 empty] | 8 | Repeint/vernis ? : Marron. Couche principalement organique
[5 empty] | 7 | Repeint rouge grenat : grains de rouge vermillon
[5 empty] | 6 | Repeint vert-gris : grains de blanc de plomb riches en cérusite, grains de minium (Pb3O4), quelques grain noir dans un liant possiblement huileux
[5 empty] | 5 | Repeint brun/rouge : couche principalement organique
[5 empty] | 4 | Glacis rouge : grains de vermillon dans un liant protéinique peut-être de type blanc d’œuf
[5 empty] | 3 | Encollage ? : aucune information
[5 empty] | 2 | Feuille d'étain : (~15 µm) oxydée avec la présence de romarchite (SnO)
Masse de remplissage du brocart : le spectre FTIR correspond à une huile saponifiée
[5 empty] | 1 | Couche colorée rouge vif : grains de vermillon
Couche de préparation : uniquement analysée par FTIR, gypse
Vierge parturiente, Chambery |  |  | Coupe transverse |  | 10 | Couche : gris : Terre riche en fer et carbonate de calcium dans un liant maigre (Ca, Si, Mg, Cu, Fe) | Couche grise Repeint rouge vermillon | Suspicion de brocarts |  |  | 2018 (Rapport Guiblain 2018-57, p.15) | 2018 (Rapport Guiblain 2018-57, p.15) | [5 empty] | 2018 (Rapport Courseau 2018, p. 27-29)
[5 empty] | 9 | Couche picturale : rouge vermillon (HgS) | Couche brune : masse du brocart ou mordant à dorure ? | Pas de feuilles métalliques (Sn, Au)
[5 empty] | 8 | Couche : noire. Fine couche de noir de carbone, non observée en coupe mais localement présente sur des parties du prélèvement. | Couches marron et brun/jaune : masse du brocart ? Couche brune : couche fixative du brocart au support ?
[5 empty] | 7 | Couche : brun. Fine couche organique, non repérée sur l’échantillon au MEB, mais bien observée sous binoculaire.(Prélèvement délicat) cire naturelle ou huile. Masse du brocart ou mordant dans le cas d'une dorure à la mixtion ? | Couche picturale bleue Couche blanc de plomb Couche de préparation (bouche-pore ?) | Bouche-pore ?
[5 empty] | 6 | Couche : brun/jaune. Ocre jaune dans un liant de type huile de lin (Al, Si K, Fe, Ca, S) : masse du brocart ?
[5 empty] | 5 | Couche : marron. Carbonate de calcium et une terre d’ocre riche en fer, dans un liant maigre (Ca, Al, Si, Fe, Mg, Cu) : masse du brocart ?
[5 empty] | 4 | Couche : brun, 50 µm. Couche organique assez épaisse composée d’une huile siccative : adhésif pour fixer le brocart à la sculpture ?
[5 empty] | 3 | Couche picturale : bleu azurite et quelques grains de blanc de plomb (Cu, Pb)
[5 empty] | 2 | Couche : blanc. Blanc de plomb (Pb)
[5 empty] | 1 | Couche de préparation : blanc. A base de carbonate de calcium (Ca) et d'un liant maigre de type colle protéinique ou blanc d'oeuf. Couche servant de "bouche-pore" ?
| S2018-86-MP | Drap entre les cuisses (locaux) | Micro-prélèvement |  |  |  |  | Résultats décrits dans Rapport Kergoulay 2019 | - | - | - | - |  | - |  | 2018 (Rapport Kergoulay 2019)
La Vision de saint Hubert, Annecy | Analyses in situ | Zone grise (cheval) | Surface |  |  | Blanc de plomb et calcite (Pb, Ca, Ti, Fe, Cu, Co, (Sn, Hg)... par fluoX). |  | Sur le Saint Hubert: couche de préparation à base de carbonate de calcium (CaCO3) | 2014 (Rapport de H. Rousselière, P. Walter) | 2014 (Rapport de H. Rousselière, P. Walter) | - | - |  | - |  | -
| Analyses in situ | Zones rouges | Surface |  |  | Un peu de cinabre et surtout blanc de plomb et calcite (Ca, Pb, Fe, Ti, Hg, Cu, (Co)... par fluoX) |  |  | 2014 (Rapport de H. Rousselière, P. Walter) | 2014 (Rapport de H. Rousselière, P. Walter) | - | - |  | - |  | -
| Analyses in situ | Points jaune/doré (brocart) | Surface |  |  | Beaucoup de calcite et de l'or dans les points "dorés" par fluo X. Pour brocarts Sn et Au retrouvé une fois en fluo X |  |  | 2014 (Rapport de H. Rousselière, P. Walter) | 2014 (Rapport de H. Rousselière, P. Walter) | - | - |  | - |  | -
| Analyses in situ | Zones vertes | Surface |  |  | Beaucoup de cuivre et un peu d'étain (fluo X) |  |  | 2014 (Rapport de H. Rousselière, P. Walter) | 2014 (Rapport de H. Rousselière, P. Walter) | - | - |  | - |  | -
| Analyses in situ | Chausse noire | Surface |  |  | Beaucoup de cuivre calcium et fer ((Ca, Cu, Fe, Pb, S, (Hg)...) |  |  | 2014 (Rapport de H. Rousselière, P. Walter) | 2014 (Rapport de H. Rousselière, P. Walter) | - | - |  | - |  | -
| Analyses in situ | Chapeau rouge | Surface |  |  | Un peu d'or, ainsi que calcium, fer, plomb, cuivre, soufre... (laque, ocre?) |  |  | 2014 (Rapport de H. Rousselière, P. Walter) | 2014 (Rapport de H. Rousselière, P. Walter) | - | - |  | - |  | -
Saint Jean d'Oulx | Oulx 1 | Brocarts locaux sur le manteau | Micro-prélèvement |  | 1 | Couche de préparation : anhydrite (CaSO4) et gypse (CaSO4.2H2O) |  | Résultats décrits dans Rapport Kergoulay 2019 | - | - | - | - |  | - |  | 2018 (Rapport Kergoulay 2019)
[5 empty] | 2 | Matière de remplissage : huile saponifiée, cire
[5 empty] | 3 | Feuille d'étain : oxyde mixte étain plomb ?
| /1+ | Brocarts locaux sur le manteau | Section transverse sur le micro-prélèvement Oulx1 |  |  | Vernis : analysé en FTIR uniquement, couche organique composée de pure cire d’abeille au contact de la feuille d’étain |  | Stratigraphie très bouleversée et difficile à comprendre
[5 empty] | 6 | Glacis rouge ? : grains de vermillon
[5 empty] | 5 | Feuille d'étain : (~20 µm) plutôt chamboulée, distribution hétérogène de la romarchite (SnO) identifiée par Raman |  | Double remplissage brocart
[5 empty] | 4 | Couche d'encollage ou de dégradation de l'étain : riche en chlore étain et plomb
[5 empty] | 3 | Première masse du brocart ? : gris clair (20-30 µm). Riche en plomb, oxyde de plomb (probablement minium), grains de vermillon dans un liant difficile à interpréter qui pourrait correspondre à une huile saponifiée avec la possible présence de protéines
[5 empty] | 2 | Deuxième masse du brocart ? : beige jaune (⁓ 125 µm) : huile saponifiée très chargée en pigment (jaune plomb-étain I, minium,) et minéraux (quartz, probable feldspath sodique de type albite)
[5 empty] | 1 | Deuxième masse du brocart, probablement même couche que couche 2 ? : orange (~65 µm). Matière organique fortement chargée en pigment s (oxyde de plomb, jaune de plomb-étain, vermillon, grain de noir de carbone) et minéraux (quartz)
roch | S2018-157-MP | Robe sainte Marie Madeleine (totaux) | Micro-prélèvement |  |  | Dorure : Au | Repeint bleu Repeint rouge | Dorure avec Ag : zwishgold ? | - | - | - | - |  | - |  | 2018 (Rapport Kergoulay 2019)
| (L1-L2-L3) |  |  |  |  | Feuille d'étain : romarchite (SnO) / cassiterite (SnO2) + cire ? | Dorure Couche encollage dorure | Confirmation deux couches dorure en ptychographie
[6 empty] | Masse du brocart : blanc de plomb (cérussite, hydrocérussite) et cire d'abeille | Feuille d'étain Couche encollage de l'étain ?
[6 empty] | Couche picturale : rouge vermillon. Cinabre (Hg, S) | Première masse du brocart (cire) Deuxième masse du brocart (chargée) | Double remplissage brocart
[6 empty] | Couche de préparation : gypse (CaSO4.2H2O), (anhydrite ?) (Ca, S) | Couche colorée Couche de préparation
| 157+ |  | Section transverse sur le micro-prélèvement S2018-157-MP |  | 10 | Repeint bleu : gros grains |  | 157 + : prélèvement lame FIB pour ptychographie |  |  | 2020 (Rapport Pinto 2021, p.) | 2020 (Rapport Pinto 2021, p.) |  |  |  |  | Mars 2020 (Rapport Pinto 2021, p.)
|  |  | Niveau L2 |  | 9 | Repeint rouge : (20 µm) grains de vermillon et grains de blanc de plomb riche en cérusite |  | Couche de dégradation de l'étain avec plomb, chlore étain
[5 empty] | 8 | Dorure : (1 à 2 µm) Au, Ag, Cl. Double feuille confirmée par ptychographie
[5 empty] | 7 | Couche encollage de l'or : (10 µm) organique
[5 empty] | 6 | Feuille d'étain : (~ 50 µm) chamboulée par endroit
[5 empty] | 5 | Couche encollage de l'étain ? : organique
[5 empty] | 4 | Première couche masse du brocart : (40-80 µm) cire pure
[5 empty] | 3 | Deuxième couche masse du brocart : (~ 130 µm) huile saponifiée chargée en pigments (plomb, vermillon), minéraux (probables grains de quartz) et grains terreux riches en fer
[5 empty] | 2 | Couche colorée rouge : (7-17 µm) vermillon et calcium (mélange sulfates ou carbonates de calcium ?)
[5 empty] | 1 | Couche de préparation : (75-110 µm) gypse (CaSO4.2H2O) et liant de nature indéterminé
| S2018-158 | Manteau sainte Marie Madeleine (totaux) | Micro-prélèvement |  |  | Dorure : Au | Vernis organique | Dorure avec Ag : zwischgold ? | - | - | - | - |  | - |  | 2018 (Rapport Kergoulay 2019)
| (L1-L2) |  |  |  |  | Feuille d'étain : romarchite (SnO) et oxyde plomb/étain (Pb2SnO4/2PbO.SnO2) | Repeint rose Couche d'encollage du repeint rose ?
[6 empty] | Masse du brocart : cire d'abeille et ou surédaite ? (PbSnS3) | Glacis vert Dorure | Double couche de la masse du brocart
[6 empty] | Couche de préparation : gypse (CaSO4.2H2O) (Ca, S) | Couche d'encollage de l'or Feuille d'étain
[6 empty] | Distribution hétérogène cérussite, hydrocerussite et surédaite | Première masse du brocart (cire) Deuxième masse du brocart (chargée) Couche de préparation
| 158+ |  | Section transverse sur le micro-prélèvement S2018-158-MP |  | 9 | Vernis : organique probablement une huile |  |  |  |  | 2020 (Rapport Pinto 2021, p.) | 2020 (Rapport Pinto 2021, p.) | 2020 (Rapport Pinto 2021, p.)
|  |  | Niveau L1 |  | 8 | Repeint rose : (30-80 µm). Pb, Cu, Si, Ca (Al, Cl). Grains de blanc de plomb riches en cérusite, azurite et vermillon. Gros grains rouge non identifiés peut-être pigment organique. Liant mixte de type huile + protéines
|  | Même emplacement S2019-010 |  |  | 7 | Couche encollage du repeint ? : brun-orangé (Ca, Pb, Cu, Cl, Si (Al, K, P)). Couche organique riche ne calcium, plomb et cuivre.
[5 empty] | 6 | Glacis vert : (50-130 µm). Cu, Pb, Ca (Cl, Al). Grains de jaune de plomb-étain I, de blanc de plomb, et d'un pigment vert de type acétate de cuivre.
[5 empty] | 5 | Dorure : (655 nm). Au, Ag, (Cl). Zwishgold ou alliage or-argent.
[5 empty] | 4 | Couche encollage de la dorure : liant organique constitué d'huile saponifiée et présence possible d'une argile
[5 empty] | 3 | Feuille d'étain : (20 µm). Romarchite (SnO) majoritairement en surface selon spectroscopie Raman.
[5 empty] | 2b | Première masse du brocart : couche de cire pure. Uniquement identifiée lors du prélèvement pour infrarouge.
[5 empty] | 2 | Deuxième masse du brocart : (60 µm). Marron clair. Matière organique chargée en pigments (vermillon) et minéraux (quartz, carbonate de calcium). Liant : huile saponifiée
[5 empty] | 1 | Couche de préparation : (35-40 µm). Blanc/beige. Sulfate de calcium et éléments terreux.
| S2018-159 | Manteau de saint Jean (locaux) | Micro-prélèvement |  |  | Couche avec du minium (Pb3O4) | Vernis ? | Dorure avec Ag : zwischgold ? | - | - | - | - |  | - |  | 2018 (Rapport Kergoulay 2019)
| (L1-L2-L3-L4) |  |  |  |  | Couche picturale : rouge vermillon. Cinabre (HgS) et calcite (CaCO3) | Dorure Couche encollage dorure
[6 empty] | Couche de préparation : gypse (CaSO4.2H2O) (Ca) | Feuille d'étain Première masse du brocart (cire)
Deuxième masse du brocart (chargée)
Couche colorée (rouge)
Couche de préparation
| 159+ |  | Section transverse sur le micro-prélèvement S2018-159-MP |  | 7 | Vernis ? : huile saponifiée. |  | 159+ : échantillon disparu lors d'une tentative de repolissage à la suite des analyses |  |  | 2020 (Rapport Pinto, p.) |  | 2020 (Rapport Pinto, p.)
|  |  | Niveau L4 |  | 6 | Dorure : (1 µm). Au, Ag, Cl. Zwischgold ou alliage. Argent dégradé sous forme de chlorure d'argent
[5 empty] | 5 | Couche d'encollage de l'or ? : organique
[5 empty] | 4 | Feuille d'étain : (15 µm). Romarchite (SnO) par Raman
[5 empty] | 3b | Première masse du brocart : couche de cire pure. Uniquement identifiée lors du prélèvement pour infrarouge
[5 empty] | 3 | Deuxième masse du brocart : (80 µm). Marron (Si, Fe, Al, Ca, Pb (Na, K, Mg, Cl)). Huile saponifiée chargée en pigments (à base de plomb, oxyde de plomb et possible jaune de plomb-étain) et minéraux
[5 empty] | 2 | Couche colorée rouge (manteau) : (20-25 µm). Hg, S, Ca (Si, Al, Fe). Gros grains de vermillon
[5 empty] | 1 | Couche de préparation : (115 µm). Gypse et quelques grains de vermillon dans un liant de nature indéterminé
| S2018-160 | Robe de la Vierge (totaux) | Micro-prélèvement |  |  | Stratigraphie complexe : | Rehaut/Vernis | Dorure avec Ag : zwischgold ? | - | - | - | - |  | - |  | 2018 (Rapport Kergoulay 2019)
| (L1) |  |  |  |  | Dorure sur couche d'étain (romarchite) et sur une probable couche de mordant (cire d'abeille) | Dorure Couche d'encollage de l'or ?
[6 empty] | Couche picturale : rouge vermillon. Grains de cinabre (HgS) avec calcite | Feuille d'étain Première masse du brocart (cire)
Deuxième masse du brocart (chargée)
Ccouche colorée (rouge) Couche de préparation
| 160+ |  | Section transverse sur le micro-prélèvement S2018-160-MP |  | 8 | Rehaut/Vernis : gris. Couche organique |  | Pour couche rouge cf. "imprimatura" dans Rodriguez et al. 2017 |  |  | 2020 (Rapport Pinto 2021, p.) | 2020 (Rapport Pinto 2021, p.) | 2020 (Rapport Pinto 2021, p.)
|  |  | Niveau 2 |  | 7 | Dorure : (< 1µm). Au, Ag, Cl. Zwischgold ou alliage or-argent.
[5 empty] | 6 | Couche d'encollage de l'or ? : organique
[5 empty] | 5 | Feuille d'étain : (20 µm). Romarchite (SnO) identifiée en Raman
[5 empty] | 4 | Première masse du brocart : (50 µm), marron foncé. Couche organique de cire pure
[5 empty] | 3 | Deuxième masse du brocart : (70-100 µm), marron clair. Si, Fe, Al, Ca, Pb, (K, As). Huile saponifiée fortement chargée en pigments (vermillon, pigments riches en plomb et riche en fer) et minéraux (quartz).
[5 empty] | 2 | Sous-couche colorée rouge : (5 µm). Petits grains de vermillon dans une couche riche en calcium (mélangé avec carbonate ou sulfates de calcium ?). Imprimatura ?
[5 empty] | 1 | Couche de préparation : (165-230 µm). Gypse (CaSO4.2H2O) et liant organique difficile à identifier
| S2018-161 | Saint Jean (manche ?) | Micro-prélèvement |  |  | Feuille d'étain : romarchite (SnO) | Glacis rouge Dorure |  | - | - | - | - |  | - |  | 2018 (Rapport Kergoulay 2019)
| (L1-L3-L4) |  |  |  |  | Masse du brocart : cire d'abeille | Feuille d'étain
[6 empty] | Couche picturale : rouge vermillon. Grains de cinabre (HgS) avec calcite dans blanc de plomb (cérussite, hydrocérussite) | Première masse du brocart (cire) Deuxième masse du brocart (chargée) Couche de préparation
Couche de préparation : gypse (CaSO4.2H2O) (Ca)
| 161+ |  | Section transverse sur le micro-prélèvement S2018-161-MP |  | 5 | Glacis rouge : grains de rouge vermillon dans une couche organique. Possible liant mixte avec huile saponifiée et liant protéinique |  |  |  |  | 2020 Rapport | 2020 Rapport | 2020 Rapport
|  |  | Niveau L4 |  | 4b | Dorure : non observée sur section transverse
[5 empty] | 4 | Feuille d'étain : (20-25 µm) un peu chamboulée, romarchite (SnO) identifiée par Raman
[5 empty] | 3 | Première masse du brocart : (~ 30 µm) organique
[5 empty] | 2 | Deuxième masse du brocart : (~120 µm) huile saponifiée chargée en pigments (plomb, azurite, grains riches en fer et plomb) et minéraux (calcium)
[5 empty] | 1 | Couche de préparation: (~ 60 µm) gypse (CaSO4·2H2O) et liant organique de type non identifié
| S2019-028 | Manteau extérieur de la Vierge (locaux) | Coupe transverse |  | 7 | Couche picturale : bleu. Mélange blanc de plomb + cérusite dans une huile. Pigment bleu (bleu de Prusse ?). Présence probable de grains jaune de plomb-étain | Repeint : bleu Repeint blanc | Dorure avec Ag : zwishgold ? |  |  | 2019 (Rapport Fabre 2019, p. 27-28) | 2019 (Rapport Fabre 2019, p. 27-28) |  | - |  | - |  | -
[5 empty] | 6 | Couche picturale : blanc. Mélange blanc de plomb + cérusite + carbonate de calcium dans une huile. Grains rouges (terre ?) et bleu (pigment à base de cuivre). Présence possible grains riches en As (réalgar ?) | Dorure Feuille d'étain Masse du brocart Couche picturale (manteau) Couche de préparation | Hypothèse pigment couche manteau : azurite
[5 empty] | 5 | Dorure : Au, Ag, Cl. Or-parti. Très lacunaire, seuls quelques grains ont été identifiés
[5 empty] | 4 | Feuille d'étain : Sn. Couche très lacunaire seul un gros grain identifié
[5 empty] | 3 | Masse du brocart : marron. Résine végétale (résine dammar ?) et cire d'abeille chargées en grain terreux riches en fer et et plomb (minium ?) (Fe, Ca, Pb, Na, Al, Si, Cl, K, Mn, P, Mg)
[5 empty] | 2 | Glacis : bleu-vert. Pas présente sur la cross mais analysé par IRTF, sulfate de calcium et liant de type colle animale
[5 empty] | 1 | Couche de préparation : blanche. Pas présente sur la coupe
| S2019-025 | Robe extérieure de la Vierge (totaux) | Coupe transverse |  | 5 | Couche picturale : rouge. Carbonate de calcium + huile. Grains de vermillon (HgS). Présence possible de grains riches en plomb et d'une argile (Si, Al, Pb) | Repeint rouge | Dorure ? avec Ag : zwishgold ? |  |  | 2019 (Rapport Fabre 2019, p. 31-32) | 2019 (Rapport Fabre 2019, p. 31-32) |  | - |  | - |  | -
[5 empty] | 4 | Dorure ? : Ag. Feuille d'or parti ? Seul un fragment d'argent est détecté. | Dorure ? Feuille d'étain | Pas de feuille d'or
[5 empty] | 3 | Feuille d'étain : Sn, Cl. | Masse du brocart
[5 empty] | 2 | Masse du brocart : brun. Résine végétale (résine dammar ?) et cire d'abeille chargées en grain terreux riches en fer. Présence possible de grains de plomb (minium ?) et/ou de sulfate de calcium (Ca, Si, Cl+ Pb ? Fe) | Couche de préparation
[5 empty] | 1 | Couche de préparation : blanc. Pas présente sur la coupe
| 09B | Manche de la tunique de Sainte Marie Madeleine (totaux) | Coupe transverse |  | 9 | Couche très fine observée mais non analysée de manière fiable | Repeint rose Repeint vert | Dorure avec Ag : zwishgold ? |  |  | 2019 (Rapport Fabre 2019, p. 33-34) | 2019 (Rapport Fabre 2019, p. 33-34)
[5 empty] | 8 | Couche picturale : rose. Mélange blanc de plomb, cérusite et carbonate de calcium (Ca, Si, Pb). Liant huileux mais pourrait contenir de l'œuf (pic des protéines bien visible) | Dorure Couche organique (adhésif ?) Feuille d'étain Masse du brocart
[5 empty] | 7 | Couche picturale : blanc à inclusions vertes. Blanc de plomb dans une huile. Grains riches en cuivre. (Pb, Ca, Al, Cu) | Sous-couche picturale (vermillon) Couche de préparation
[5 empty] | 6 | Dorure : Au, Ag, Cl. Feuille d'or parti ?
[5 empty] | 5 | Couche organique : noir. Couche non analysée. Peut-être adhésif organique pour la feuille d'or (C).
[5 empty] | 4 | Feuille d'étain : Sn, Cl, Si
| S2019-009A | Manche de la tunique de Sainte Marie Madeleine (totaux) | Coupe transverse |  | 3 | Masse du brocart : marron. Résine végétale (résine dammar ?) et cire d'abeille chargées en grain terreux riches en fer. Présence possible de grains de plomb (minium ?) et/ou de sulfate de calcium (Si, Fe, Na, Al, Ca, Pb, K, Cl, Mg) |  |  |  |  | 2019 (Rapport Fabre 2019, p. 33-34) | 2019 (Rapport Fabre 2019, p. 33-34)
[5 empty] | 2 | Couche picturale : rouge orangée. Mélange blanc de plomb et cérusite avec carbonate de calcium dans une huile. Grains de vermillon (Hg, S).
[5 empty] | 1 | Couche de préparation : blanc. Sulfate de calcium (Ca, S, Si, Al)
| S2019-010 | Extérieur du manteau de Sainte Marie Madeleine (locaux) | Coupe transverse |  | 9 | Couche : brun, très fine (Ca, Pb, Cl) | Repeint rose Repeint vert | Dorure avec Ag : zwishgold ? |  |  | 2019 (Rapport Fabre 2019, p. 35-36) | 2019 (Rapport Fabre 2019, p. 35-36)
[5 empty] | 8 | Repeint rose. Grains terreux riches en fer et en arsenic (réalgar ? As4S4). Probable liant à l'œuf entier. Sulfate de calcium dans la masse. (Pb, Fe, Si, Ca + As ? P) | Dorure Couche organique (adhésif ?) Feuille d'étain Couche de cire Masse du brocart
|  | Même emplacement 158+ |  |  | 7 | Repeint picturale : vert (Cu, Pb, Cl, Ca, Al). Mélange blanc de plomb, cérusite et carbonate de calcium. Pigment vert de type acétate de cuivre. | Couche de préparation | Double couche masse brocart
[5 empty] | 6 | Dorure : Au, Ag, Cl. Feuille d'or parti ?
[5 empty] | 5 | Couche organique : noir. Couche non analysée. Peut-être adhésif organique pour la feuille d'or (C).
[5 empty] | 4 | Feuille d'étain : Sn, Cl
[5 empty] | 3 | Première couche de masse du brocart : purement organique, cire.
[5 empty] | 2 | Deuxième couche de masse du brocart : marron (Si, Fe, Ca, Na, Al, Pb, K, Cl). Résine végétale (résine dammar ?) et cire d'abeille chargées en grain terreux riches en fer. Présence possible de grains de plomb (minium ?) et/ou de sulfate de calcium.
[5 empty] | 1 | Couche de préparation : blanc (Ca, S, Si, Al). Sulfate de calcium et grains de vermillon
Vue MEB n° S2018-37B
7
8
9
1
2
3
4
5
6
Vue MEB échantillon n°11
1
2
3
4
5+6
Vue MEB échantillon n°17
1
2
3
4
5
6 + 7
Vue MEB échantillon n°3
1
2
3
4
5
6
7
8
B
A
1
2
3
4
1
2
3
4
5
6
7
8
9
10
11
12
1
2
3
4
5
6
9
10
2
3
4
5 + 6
7

## Synthèse
Oeuvres | Couche préparatoire |  |  |  | Charge | [7 empty] | Feuille étain |  |  |  | Composition dorure |  |  |  |  | Glacis
| Carbonate calcium | Sulfate calcium | Deux couches | Sous-couche colorée | Cire | Huile | Résine | Plomb | Calcium | Ocre | Colle animale | Epaisseur | SnO2 | SnO | Plomb-étain | Epaisseur | Or | Or/argent | Or/cuivre | Taille | Vernis | Oui | Non
Mise au tombe, Lemenc | X |  | X |  | X |  |  | X |  |  |  | 35-40 µm | ? | ? | ? | 30-50 µm | X |  |  |  |  | Vert
Saint Marie Madeleine, Brou | ? | ? | ? | ? | X | X | [6 empty] | X | X |  | 10-15 µm |  | X |  | 5 µm |  |  | X
Vierge pitié, Sainte-Offenge |  | X | X |  | ? | ? |  | ? | ? | ? |  | ? | X | X |  | 18 µm | X | [5 empty] | X
Vierge à l'enfant, Bourget | ? | ? | ? | ? | X | X |  | X | X |  |  | 50 µm | X | X |  | 50 µm | X |  |  | 2-3 µm |  | Rouge (vermillon)
Saint Roch, Barberaz |  | X |  | Rouge (vermillon) | X | X |  | X | X |  |  | 50-100 µm | X | X |  | 20-50 µm | X |  |  | 2-3 µm |  |  | X
Saint-Jean, Bourget |  | X | X |  |  |  |  | X | X | X |  | 50 µm | X | X |  | 25 µm |  |  | X | 1-2 µm |  | Bleu (azurite)
Vierge de calvaire, Rossillon |  | X | X |  | X | X | [7 empty] | X | X | ? | X |  |  | 2-3 µm |  |  | X
Evêque, Rossillon |  | X |  |  | ? | ? |  | ? | ? | ? |  | ? | X | X | X | 20 µm |  | X |  | 2-3 µm |  |  | X
Saint Jean-Baptiste, Aime |  | X |  | Rouge (vermillon) |  | X |  |  |  |  | X |  | X | X |  |  |  | X |  |  |  |  | X
Vierge à l'enfant, Myans |  | X |  | Bleu (azurite) | X | X | [9 empty] | 20 µm | X | [5 empty] | X
Vierge de Pitié, Chamoux |  | X |  | ? (rouge) | ? | ? |  | ? | ? | ? |  | ? | ? | ? | ? | ? |  |  |  |  | X |  | X
Saint-Crépin, Chambéry |  | X |  |  |  | X |  | X | [5 empty] | X |  |  | ? | ? | ? | ? | X | Rouge (vermillon)
Vierge parturiente, Chambéry |  | X | X |  | ? | X |  |  |  | X |  |  | ? | ? | ? | ? | ? | ? | ? | ? | ? |  | X
Vierge de pitié, Montrottier |  | X |  | Rouge (vermillon) | X |  | X | X |  |  | X |  | X | X | X |  |  | X |  |  |  | Rouge (vermillon)/bleu vert
Œuvre | Echantillon | Emplacement | Feuille d'étain
Mise au tombeau, Lémenc | MAT 3.1 | Tunique saint Jean au-dessus de l'avant bras (local) | 50 µm
| MAT 4 | Robe de la sainte femme (total) | 30 µm
Sainte Marie Madeleine Brou | BROU 2 | Bas de la robe (total) | 15 µm
| BROU 4 | Revers du manteau (local ?) | 10 µm
Vierge de Pitié, Sainte-Offenge-Dessus | SO 4.1 | Robe sainte Marie-Madeleine (manche dextre) (totaux) | 18 µm
Vierge à l'enfant, Le Bourget-du-Lac | VE 1.1 | Bas de la robe de la Vierge, à dextre (totaux) | 50 µm
| VE 1.2 | Bas de la robe de la Vierge, à dextre (totaux) | 50 µm
Saint Roch, Barberaz | SR 1.1 | Manteau du saint (locaux sur fond rouge) | 50 µm
| SR 2.1 | Pourpoint/surcot du saint, bas, extérieur (totaux | 20 µm
Saint Jean l'Evangéliste, Le Bourget-du-Lac | SJ 1 | Tunique sous manche dextre (sans doute totaux ?) | 25 µm
| SJ 2 | Partie inférieure de la robe du saint côté dextre (sans doute totaux ?) | 25 µm
Evêque Claude, Rossillon | ROE3 | Partie inférieure du manteau de l'évêque (local) | 20 µm
| /3+ | Partie inférieure du manteau de l'évêque (local) | 13-20 µm
Vierge à l'enfant, Myans | S2016-72 (n°17) | Manteau de la Vierge (locaux) | 20 µm
Saint Crépin, Chambéry | 50+ | Bonnet | ~ 15 µm
Saint Jean d'Oulx | /1+ | Brocarts locaux sur le manteau | ~ 20 µm
Vierge de Pitié, Montrottier | 157+ | Robe sainte Marie Madeleine (totaux) | ~ 50 µm
| 158+ | Manteau sainte Marie Madeleine (totaux) | 20 µm
| 159+ | Manteau de saint Jean (locaux) | 15 µm
| 160+ | Robe de la Vierge (totaux) | 20 µm
| 161+ | Saint Jean (manche ?) | 20-25 µm
Œuvre | ID | Localisation | Masse du brocart
Mise au tombeau, Lemenc | MAT 3.1 | Tunique saint Jean au-dessus de l'avant bras (local) | Unique : 35 µm
| MAT 4 | Robe de la sainte femme (total) | Unique : 40 µm
Vierge de Pitié, Sainte-Offenge-Dessus | SO 2.2 | Robe sainte Marie-Madeleine (sous genoux) (totaux) | Première masse : 30 µm
Deuxième masse : 100 µm
Vierge à l'enfant, Le Bourget-du-Lac | VE 1.1 | Bas de la robe de la Vierge, à dextre (totaux) | Unique : 50 µm
Saint Roch, Barberaz | SR 1.1 | Manteau du saint (locaux sur fond rouge) | Unique : 50-100 µm
Saint Jean l'Evangéliste, Le Bourget-du-Lac | SJ 1 | Tunique sous manche dextre (sans doute totaux ?) | Unique : 50 µm
| SJ 2 | Partie inférieure de la robe du saint côté dextre (sans doute totaux ?) | Unique : 50 µm
Vierge de calvaire, Rossillon | ROV2 | Sous la manche de la Vierge (totaux) | Unique : 100 µm
Evêque Claude, Rossillon | ROE3 | Partie inférieure du manteau de l'évêque (local) | Unique : 60 µm
| /3+ | Partie inférieure du manteau de l'évêque (local) | Première masse : ⁓ 50 µm
Deuxième masse : ⁓ 100 µm
Saint Jean d'Oulx | /1+ | Brocarts locaux sur le manteau | Première masse ? : 20-30 µm
Deuxième masse du brocart ? : ⁓ 125 µm
Deuxième masse ? : ⁓ 65 µm).
Vierge, Montrottier | 157+ | Robe sainte Marie Madeleine (totaux) | Première masse : 40-80 µm
Deuxième masse : ⁓ 130 µm
| 158+ | Manteau sainte Marie Madeleine (totaux) | Première masse : ?
Deuxième masse : 60 µm
| 159+ | Manteau de saint Jean (locaux) | Première masse : ?
Deuxième masse : 80 µm
| 160+ | Robe de la Vierge (totaux) | Première masse : 50 µm
Deuxième masse : 70-100 µm
| 161+ | Saint Jean (manche ?) | Première masse : ⁓ 30 µm
Deuxième masse : ⁓ 120 µm

## Reproductions
Nom | Couches | Vieillissement | DRX labo | µXRD | Observations
E-CCC1 | Feuilles d'or/colle de peau/mixtion | Vieillissement naturel
Feuille d'étain
Matière brocard: cire
Encollage
Couche préparation : CaCO3
Bois encollé
E-CCC2 | Feuilles d'or/colle de peau/mixtion | Vieillissement artificiel | 2014 Pouyet | 2014 Pouyet | Pas de dégradation sur 1 mois
| Feuille d'étain | Enceinte Q-SUN lampes Xenon |  |  | 2019 : piqure surface côté mixtion
| Matière brocard: cire | 1 mois T° fixe 25°C
| Encollage | Daylight filter |  |  | 2019 : 4 prélèvements
| Couche préparation : CaCO3 | 340 nm: 0,51 W/m² @420 nm: 1,1 W/m²
| Bois encollé | RH: cycle 120 min à 20%, 60 min à 90%
E-CCC3 | Feuilles d'or/colle de peau/mixtion | Veillissement chambre froide | 2014 Pouyet | 2014 Pouyet | Pas de dégradation sur 1 mois
| Feuille d'étain | (-5°C) pendant 1 mois
Matière brocard: cire
Encollage
Couche préparation : CaCO3
Bois encollé
E-CCM1 | Feuilles d'or/colle de peau/mixtion | Vieillissement naturel
Feuille d'étain
Matière brocard: cire + minium
Encollage
Couche préparation : CaCO3
Bois encollé
E-CCM2 | Feuilles d'or/colle de peau/mixtion | Vieillissement artificiel | 2014 Pouyet | 2014 Pouyet | Pas de dégradation sur 1 mois
| Feuille d'étain | Enceinte Q-SUN lampes Xenon |  |  | 2019 : piqure surface côté mixtion
| Matière brocard: cire + minium | 1 mois T° fixe 25°C
| Encollage | Daylight filter |  |  | 2019 : 3 prélèvements
| Couche préparation : CaCO3 | 340 nm: 0,51 W/m² @420 nm: 1,1 W/m²
| Bois encollé | RH: cycle 120 min à 20%, 60 min à 90%
E-CCM3 | Feuilles d'or/colle de peau/mixtion | Veillissement chambre froide | 2014 Pouyet | 2014 Pouyet | Pas de dégradation sur 1 mois
| Feuille d'étain | (-5°C) pendant 1 mois
Matière brocard: cire + minium
Encollage
Couche préparation : CaCO3
Bois encollé
E-CHC1 | Feuilles d'or/colle de peau/mixtion | Vieillissement naturel |  |  | 2020 : prélèvement sous étain pour références
Feuille d'étain
Matière brocard: cire + huile saponifiée
Encollage
Couche préparation : CaCO3
Bois encollé
E-CHC2 | Feuilles d'or/colle de peau/mixtion | Vieillissement artificiel | 2014 Pouyet | 2014 Pouyet | Pas de dégradation sur 1 mois
| Feuille d'étain | Enceinte Q-SUN lampes Xenon |  |  | 2019 : piqure surface côté mixtion
| Matière brocard: cire + huile saponifiée | 1 mois T° fixe 25°C
| Encollage | Daylight filter |  |  | 2019 : 5 prélèvements
| Couche préparation : CaCO3 | 340 nm: 0,51 W/m² @420 nm: 1,1 W/m²
| Bois encollé | RH: cycle 120 min à 20%, 60 min à 90%
E-CHC3 | Feuilles d'or/colle de peau/mixtion | Veillissement chambre froide | 2014 Pouyet | 2014 Pouyet | Pas de dégradation sur 1 mois
| Feuille d'étain | (-5°C) pendant 1 mois
Matière brocard: cire + huile saponifiée
Encollage
Couche préparation : CaCO3
Bois encollé
E-SCC1 | Feuilles d'or/colle de peau/mixtion | Vieillissement naturel
Feuille d'étain
Matière brocard: cire
Encollage
Couche préparation : CaSO4.2H2O
Bois encollé
E-SCC2 | Feuilles d'or/colle de peau/mixtion | Vieillissement artificiel | 2014 Pouyet | 2014 Pouyet | Pas de dégradation sur 1 mois
| Feuille d'étain | Enceinte Q-SUN lampes Xenon |  |  | 2019 : piqure surface côté mixtion
| Matière brocard: cire | 1 mois T° fixe 25°C
| Encollage | Daylight filter |  |  | 2019 : 4 prélèvements
| Couche préparation : CaSO4.2H2O | 340 nm: 0,51 W/m² @420 nm: 1,1 W/m²
| Bois encollé | RH: cycle 120 min à 20%, 60 min à 90%
E-SCC3 | Feuilles d'or/colle de peau/mixtion | Veillissement chambre froide | 2014 Pouyet | 2014 Pouyet | Pas de dégradation sur 1 mois
| Feuille d'étain | (-5°C) pendant 1 mois |  |  | 2019 : dégradation feuille d'or
| Matière brocard: cire |  |  |  | côté détrempe
Encollage
| Couche préparation : CaSO4.2H2O |  |  |  | 2019 : 1 prélèvement
Bois encollé
E-SCM1 | Feuilles d'or/colle de peau/mixtion | Vieillissement naturel |  |  | 2019 : 1 prélèvement
Feuille d'étain
Matière brocard: cire + minium
Encollage
Couche préparation : CaSO4.2H2O
Bois encollé
E-SCM2 | Feuilles d'or/colle de peau/mixtion | Vieillissement artificiel | 2014 Pouyet | 2014 Pouyet | Pas de dégradation sur 1 mois
| Feuille d'étain | Enceinte Q-SUN lampes Xenon |  |  | 2019 : piqure surface côté mixtion
| Matière brocard: cire + minium | 1 mois T° fixe 25°C
| Encollage | Daylight filter |  |  | 2019 : 4 prélèvements
| Couche préparation : CaSO4.2H2O | 340 nm: 0,51 W/m² @420 nm: 1,1 W/m²
| Bois encollé | RH: cycle 120 min à 20%, 60 min à 90%
E-SCM3 | Feuilles d'or/colle de peau/mixtion | Veillissement chambre froide | 2014 Pouyet | 2014 Pouyet | Pas de dégradation sur 1 mois
| Feuille d'étain | (-5°C) pendant 1 mois |  |  | 2019 : dégradation feuille d'or
| Matière brocard: cire + minium |  |  |  | côté détrempe
Encollage
| Couche préparation : CaSO4.2H2O |  |  |  | 2019 : 2 prélèvements
Bois encollé
E-SHC1 | Feuilles d'or/colle de peau/mixtion | Vieillissement naturel |  |  | 2019 : 2 prélèvements
Feuille d'étain
Matière brocard: cire + huile saponifiée
Encollage
Couche préparation : CaSO4.2H2O
Bois encollé
E-SHC2 | Feuilles d'or/colle de peau/mixtion | Vieillissement artificiel | 2014 Pouyet | 2014 Pouyet | Pas de dégradation sur 1 mois
| Feuille d'étain | Enceinte Q-SUN lampes Xenon
| Matière brocard: cire + huile saponifiée | 1 mois T° fixe 25°C |  |  | 2019 : 3 prélèvements
| Encollage | Daylight filter
| Couche préparation : CaSO4.2H2O | 340 nm: 0,51 W/m² @420 nm: 1,1 W/m²
| Bois encollé | RH: cycle 120 min à 20%, 60 min à 90%
E-SHC3 | Feuilles d'or/colle de peau/mixtion | Veillissement chambre froide | 2014 Pouyet | 2014 Pouyet | Pas de dégradation sur 1 mois
| Feuille d'étain | (-5°C) pendant 1 mois |  |  | 2019 : dégradation feuille d'or
| Matière brocard: cire + huile saponifiée |  |  |  | côté détrempe
Encollage
| Couche préparation : CaSO4.2H2O |  |  |  | 2019 : 2 prélèvements
Bois encollé
L-SCC2 | Fragment E-SCC2 partie dégradée sur | Humidité (720h) | 2019 Cuvillier, p.8 | 2019 Cuvillier, p.8
(Boîte HR) | la mixtion (boîte HR) | Enceinte climatique Q-Sun 95% HR
18°C
L-CCC2 | Fragment E-SCC2 partie dégradée sur | Humidité (720h) | 2019 Cuvillier, p.8 | 2019 Cuvillier, p.8
(Boîte HR) | la mixtion | Enceinte climatique Q-Sun 95% HR
18°C
L-K-Sn-mixAu-BlPb | Blanc de plomb | Humidité
| Feuille or pure | Enceinte climatique Q-Sun 95% HR
(Boîte HR, n°1) | Mixtion | 19°C sans exposition lumineuse
Etain (Kremer)
Cire d'abeille
Lame de verre
L-K-Sn-mixAu-glacis | Résinate de cuivre | Humidité |  |  | 2019 : piqûres en surface
| Feuille or pure | Enceinte climatique Q-Sun 95% HR
(Boîte HR, n°2) | Mixtion | 19°C sans exposition lumineuse
Etain (Kremer)
Cire d'abeille
Lame de verre
L-K-Sn-mixAu | Feuille or pure | Humidité
| Mixtion | Enceinte climatique Q-Sun 95% HR
(Boîte HR, n°3) | Etain (Kremer) | 19°C sans exposition lumineuse
Cire d'abeille
Lame de verre
L-K-Sn-mix | Mixtion | Humidité
| Etain (Kremer) | Enceinte climatique Q-Sun 95% HR
(Boîte HR, n°4) | Cire d'abeille | 19°C sans exposition lumineuse
Lame de verre
L-K-Sn | Etain (Kremer) | Humidité |  |  | 2019 : piqûres en surface
(Boîte HR, n°5) | Cire d'abeille | Enceinte climatique Q-Sun 95% HR
| Lame de verre | 19°C sans exposition lumineuse
L-GF-Sn-mixAu-BlPb | Blanc de plomb | Humidité
| Feuille or pure | Enceinte climatique Q-Sun 95% HR
(Boîte HR, n°26) | Mixtion | 19°C sans exposition lumineuse
Etain (Goodfellow)
Cire d'abeille
Lame de verre
L-GF-Sn-mixAu-glacis | Résinate de cuivre | Humidité
| Feuille or pure | Enceinte climatique Q-Sun 95% HR
(Boîte HR, n°27) | Mixtion | 19°C sans exposition lumineuse
Etain (Goodfellow)
Cire d'abeille
Lame de verre
L-GF-Sn-mixAu | Feuille or pure | Humidité |  |  | 2019 : décollage or en surface
| Mixtion | Enceinte climatique Q-Sun 95% HR
(Boîte HR, n°28) | Etain (Goodfellow) | 19°C sans exposition lumineuse
Cire d'abeille
Lame de verre
L-GF-Sn-mix | Mixtion | Humidité
| Etain (Goodfellow) | Enceinte climatique Q-Sun 95% HR
(Boîte HR, n°29) | Cire d'abeille | 19°C sans exposition lumineuse
Lame de verre
L-GF-Sn | Etain (Goodfellow) | Humidité |  |  | 2019 : traces humidité ?
(Boîte HR, n°30) | Cire d'abeille | Enceinte climatique Q-Sun 95% HR
| Lame de verre | 19°C sans exposition lumineuse
L-K-Sn-mixAu-BlPb | Blanc de plomb | Veillissement chaleur
étuve | Feuille or pure | Etuve à 55°C, 17.5% HR pendant 25 jours
Mixtion
(Boîte étuve 55°, n°1) | Etain (Kremer)
Cire d'abeille
Lame de verre
L-K-Sn-mixAu-glac | Résinate de cuivre | Veillissement chaleur |  |  | 2019 : micro-piqures en surface
étuve | Feuille or pure | Etuve à 55°C, 17.5% HR pendant 25 jours
Mixtion
(Boîte étuve 55°, n°2) | Etain (Kremer)
Cire d'abeille
Lame de verre
L-K-Sn-mixAu | Feuille or pure | Veillissement chaleur
étuve | Mixtion | Etuve à 55°C, 17.5% HR pendant 25 jours
Etain (Kremer)
(Boîte étuve 55°, n°3) | Cire d'abeille
Lame de verre
L-K-Sn-mix | Mixtion | Veillissement chaleur |  |  | 2019 : micro-piqures en surface
étuve | Etain (Kremer) | Etuve à 55°C, 17.5% HR pendant 25 jours
Cire d'abeille
(Boîte étuve 55°, n°4) | Lame de verre
L-K-Sn | Etain (Kremer) | Veillissement chaleur
étuve | Cire d'abeille | Etuve à 55°C, 17.5% HR pendant 25 jours
(Boîte étuve 55°, n°5) | Lame de verre
L-GF-Sn-mixAu-BlPb | Blanc de plomb | Veillissement chaleur
étuve | Feuille or pure | Etuve à 55°C, 17.5% HR pendant 25 jours
Mixtion
(Boîte étuve 55°, n°26) | Etain (Goodfellow)
Cire d'abeille
Lame de verre
L-GF-Sn-mixAu-glacis | Résinate de cuivre | Veillissement chaleur
étuve | Feuille or pure | Etuve à 55°C, 17.5% HR pendant 25 jours
Mixtion
(Boîte étuve 55°, n°27) | Etain (Goodfellow)
Cire d'abeille
Lame de verre
L-GF-Sn-mixAu | Feuille or pure | Veillissement chaleur
étuve | Mixtion | Etuve à 55°C, 17.5% HR pendant 25 jours
Etain (Goodfellow)
(Boîte étuve 55°, n°28) | Cire d'abeille
Lame de verre
L-GF-Sn-mix | Mixtion | Veillissement chaleur |  |  | 2019 : piqures ? Humidité ?
étuve | Etain (Goodfellow) | Etuve à 55°C, 17.5% HR pendant 25 jours
Cire d'abeille
(Boîte étuve 55°, n°29) | Lame de verre
L-GF-Sn | Etain (Goodfellow) | Veillissement chaleur
étuve | Cire d'abeille | Etuve à 55°C, 17.5% HR pendant 25 jours
(Boîte étuve 55°, n°30) | Lame de verre
L-K-Sn-mixAu-BlPb | Blanc de plomb | Veillissement UV |  |  | 2019 : décoloration
| Feuille or pure | Enceinte climatique Q-Sun 95% HR
(Boîte UV, n°1) | Mixtion | 19°C sans exposition lumineuse
Etain (Kremer)
Cire d'abeille
Lame de verre
L-K-Sn-mixAu-glac | Résinate de cuivre | Veillissement UV |  |  | 2019 : piqures en surface
| Feuille or pure | Enceinte climatique Q-Sun 95% HR
(Boîte UV, n°2) | Mixtion | 19°C sans exposition lumineuse
Etain (Kremer)
Cire d'abeille
Lame de verre
L-K-Sn-mixAu | Feuille or pure | Veillissement UV
| Mixtion | Enceinte climatique Q-Sun 95% HR
(Boîte UV, n°3) | Etain (Kremer) | 19°C sans exposition lumineuse
Cire d'abeille
Lame de verre
L-K-Sn-mix | Mixtion | Veillissement UV |  |  | 2019 : dégradation surface
| Etain (Kremer) | Enceinte climatique Q-Sun 95% HR
(Boîte UV, n°4) | Cire d'abeille | 19°C sans exposition lumineuse
Lame de verre
L-K-Sn-mix | Etain (Kremer) | Veillissement UV |  |  | 2019 : taches en surface
| Cire d'abeille | Enceinte climatique Q-Sun 95% HR
(Boîte UV, n°5) | Lame de verre | 19°C sans exposition lumineuse
L-GF-Sn-mixAu-BlPb | Blanc de plomb | Veillissement UV
| Feuille or pure | Enceinte climatique Q-Sun 95% HR
(Boîte UV, n°26) | Mixtion | 19°C sans exposition lumineuse
Etain (Goodfellow)
Cire d'abeille
Lame de verre
L-GF-Sn-mixAu-glac | Résinate de cuivre | Veillissement UV |  |  | 2019 : piqures en surface
| Feuille or pure | Enceinte climatique Q-Sun 95% HR |  |  | Dégradations généralisées
(Boîte UV, n°27) | Mixtion | 19°C sans exposition lumineuse
Etain (Goodfellow)
Cire d'abeille
Lame de verre
L-GF-Sn-mixAu | Feuille or pure | Veillissement UV |  |  | 2019 : sans lame de vere
| Mixtion | Enceinte climatique Q-Sun 95% HR
(Boîte UV, rangée 26-50) | Etain (Goodfellow) | 19°C sans exposition lumineuse
Cire d'abeille
Lame de verre
L-GF-Sn-mix | Mixtion | Veillissement UV
| Etain (Goodfellow) | Enceinte climatique Q-Sun 95% HR
(Boîte UV, n°29) | Cire d'abeille | 19°C sans exposition lumineuse
Lame de verre
L-GF-Sn | Etain (Goodfellow) | Veillissement UV |  |  | 2019 : sans lame de vere | 50
| Cire d'abeille | Enceinte climatique Q-Sun 95% HR
(Boîte UV, rangée 26-50) | Lame de verre | 19°C sans exposition lumineuse
L-K-Sn-mixAu-BlPb | Blanc de plomb | Acides |  |  | 2019 : taches surface
| Feuille or pure | Pulvérisations biquotidiennes
(Boîte acide, n°1) | Mixtion | Mélanges H2SO4, HCl et HNO3 (0.33 M)
Etain (Kremer)
Cire d'abeille
Lame de verre
L-K-Sn-mixAu-glac | Résinate de cuivre | Acides |  |  | 2019 : piqures surface
| Feuille or pure | Pulvérisations biquotidiennes
(Boîte acide, n°2) | Mixtion | Mélanges H2SO4, HCl et HNO3 (0.33 M)
Etain (Kremer)
Cire d'abeille
Lame de verre
L-K-Sn-mixAu | Feuille or pure | Acides |  |  | 2019 : decoloration et abrasion
| Mixtion | Pulvérisations biquotidiennes
(Boîte acide, n°3) | Etain (Kremer) | Mélanges H2SO4, HCl et HNO3 (0.33 M)
Cire d'abeille
Lame de verre
L-K-Sn-mix | Mixtion | Acides |  |  | 2019 : importantes dégradations
| Etain (Kremer) | Pulvérisations biquotidiennes
(Boîte acide, n°4) | Cire d'abeille | Mélanges H2SO4, HCl et HNO3 (0.33 M)
Lame de verre
L-K-Sn | Etain (Kremer) | Acides |  |  | 2019 : importantes dégradations
| Cire d'abeille | Pulvérisations biquotidiennes
(Boîte acide, rangée 1-25) | Lame de verre | Mélanges H2SO4, HCl et HNO3 (0.33 M)
L-K-Sn-mixAu-BlPb froid | Blanc de plomb | Vieillissement congélateur
| Feuille or pure | -21,5°C pendant 25 jours
(Boîte froid -21°, n°1) | Mixtion
Etain (Kremer)
Cire d'abeille
Lame de verre
L-GF-Sn-mixAu | Feuille or pure | Acides |  |  | 2019 : decoloration et abrasion
| Mixtion | Pulvérisations biquotidiennes |  |  | Micro-prélèvement ?
(Boîte acide, n°27) | Etain (Goodfellow) | Mélanges H2SO4, HCl et HNO3 (0.33 M)
Cire d'abeille
Lame de verre
L-GF-Sn-mix | Mixtion | Acides |  |  | 2019 : importantes dégradations
| Etain (Goodfellow) | Pulvérisations biquotidiennes
(Boîte acide, n°28) | Cire d'abeille | Mélanges H2SO4, HCl et HNO3 (0.33 M)
Lame de verre
L-GF-Sn | Etain (Goodfellow) | Acides |  |  | 2019 : importantes dégradations
| Cire d'abeille | Pulvérisations biquotidiennes
(Boîte acide, rangée 26-50) | Lame de verre | Mélanges H2SO4, HCl et HNO3 (0.33 M)
L-K-Sn-mixAu-BlPb froid | Blanc de plomb | Vieillissement congélateur
| Feuille or pure | -21,5°C pendant 25 jours
(Boîte froid -21°, n°1) | Mixtion
Etain (Kremer)
Cire d'abeille
Lame de verre
L-K-Sn-mixAu-glacis froid | Résinate de cuivre | Vieillissement congélateur |  |  | 2019 : rétractation feuille
| Feuille or pure | -21,5°C pendant 25 jours
(Boîte froid -21°, n°2) | Mixtion
Etain (Kremer)
Cire d'abeille
Lame de verre
L-K-Sn-mixAu froid | Feuille or pure | Vieillissement congélateur
| Mixtion | -21,5°C pendant 25 jours
(Boîte froid -21°, n°3) | Etain (Kremer)
Cire d'abeille
Lame de verre
L-K-Sn-mix froid | Mixtion | Vieillissement congélateur |  |  | 2019 : rétractation décollage feuille
| Etain (Kremer) | -21,5°C pendant 25 jours
(Boîte froid -21°, n°4) | Cire d'abeille
Lame de verre
L-K-Sn froid | Etain (Kremer) | Vieillissement congélateur |  |  | 2019 : taches surface, décollage feuil
| Cire d'abeille | -21,5°C pendant 25 jours
(Boîte froid -21°, n°5) | Lame de verre
L-GF-Sn-mixAu-BlPb froid | Blanc de plomb | Vieillissement congélateur |  |  | 2019 : piqures décollage surface
| Feuille or pure | -21,5°C pendant 25 jours
(Boîte froid -21°, n°26) | Mixtion
Etain (Goodfellow)
Cire d'abeille
Lame de verre
L-GF-Sn-mixAu-glacis froid | Résinate de cuivre | Vieillissement congélateur
| Feuille or pure | -21,5°C pendant 25 jours
(Boîte froid -21°, n°27) | Mixtion
Etain (Goodfellow)
Cire d'abeille
Lame de verre
L-GF-Sn-mixAu froid | Feuille or pure | Vieillissement congélateur |  |  | 2019 : léger décollage et décoloration
| Mixtion | -21,5°C pendant 25 jours
(Boîte froid -21°, n°28) | Etain (Goodfellow)
Cire d'abeille
Lame de verre
L-GF-Sn-mix froid | Mixtion | Vieillissement congélateur |  |  | 2019 : micro-piqures surface
| Etain (Goodfellow) | -21,5°C pendant 25 jours
(Boîte froid -21°, n°29) | Cire d'abeille
Lame de verre
L-GF-Sn froid | Etain (Goodfellow) | Vieillissement congélateur |  |  |  | 69
| Cire d'abeille | -21,5°C pendant 25 jours
(Boîte froid -21°, n°30) | Lame de verre